## Agrob Buchtal Solar Ceramics
Agrob Buchtal Solar Ceramics
Name | GTIN | HAN | Belastbarkeit | Bewertungsgruppe Rutschgefahr | Farbton | Produkt | Werkstoff | Breite (mm) | Dicke (mm) | Länge (mm) | Klassifizierung Keramik | Farbton | Serie | Bilder
10x10x0,65 Area Pro HKS basalt R10/B | 4057249295335 | 430565H | trittsicher | B, R 10 | grau | Hohlkehlsockel | Feinsteinzeug | 97,00 | 6,50 | 100,00 | unglasiert, DIN EN 14411 Bla | basalt | Area Pro | https://cdn.ais-online.de/m2/02/22325702/images/32/48920232px591x591.jpg
powered by Heinze