## Agrob Buchtal Solar Ceramics
Agrob Buchtal Solar Ceramics
Name | GTIN | HAN | Belastbarkeit | Bewertungsgruppe Rutschgefahr | Farbton | Produkt | Werkstoff | Breite (mm) | Dicke (mm) | Länge (mm) | Klassifizierung Keramik | Farbton | Serie | Bilder
10x10x0,65 Area Pro platin R10/B Mosaikbogen 30x30 | 4057249295069 | 430228H | trittsicher | B, R 10 | beige | Mosaikfliesen | Feinsteinzeug | 97,00 | 6,50 | 97,00 | unglasiert, DIN EN 14411 Bla | platin | Area Pro | https://cdn.ais-online.de/m2/02/22325702/images/32/48919932px1772x1772.jpg https://cdn.ais-online.de/m2/02/22325702/images/54/48971954px1772x1772.jpg https://cdn.ais-online.de/m2/02/22325702/images/55/48971955px1772x1772.jpg https://cdn.ais-online.de/m2/02/22325702/images/56/48971956px1772x1772.jpg https://cdn.ais-online.de/m2/02/22325702/images/57/48971957px1772x1772.jpg https://cdn.ais-online.de/m2/02/22325702/images/58/48971958px1772x1772.jpg
powered by Heinze