## Agrob Buchtal Solar Ceramics
Agrob Buchtal Solar Ceramics
Name | GTIN | HAN | Belastbarkeit | Farbton | Oberfläche | Produkt | Werkstoff | Breite (mm) | Dicke (mm) | Länge (mm) | Beanspruchungsgruppe (Abriebgruppe) | Klassifizierung Keramik | Fugenbreite (mm) | Serie | Bilder
10x10x0,65 Basis 2 weiß matt Mosaikbogen 30x30 | 4012767567128 | 620811-504-44 | trittsicher | weiß | eben, matt | Mosaikfliesen | Steinzeug | 97,00 | 6,00 | 97,00 | IV | glasiert, DIN EN 14411 BIb | 3,00 | Basis 2 | https://cdn.ais-online.de/m2/02/22325702/images/95/48922595px4961x4961.jpg
powered by Heinze