## Agrob Buchtal Solar Ceramics
Agrob Buchtal Solar Ceramics
Name | GTIN | HAN | Farbton | Oberfläche | Produkt | Werkstoff | Breite (mm) | Dicke (mm) | Länge (mm) | Beanspruchungsgruppe (Abriebgruppe) | Klassifizierung Keramik | Fugenbreite (mm) | Farbton | Bilder
12,5x25x0,8 Riffelplatte neutral 10 glzd aktivweiß glänzend | 4057249000915 | 700I-34170H | weiß | glänzend, Relief | Platte | Steinzeug | 119,00 | 8,00 | 244,00 | IV | glasiert, DIN EN 14411 AIb | 6,00 | neutral 10 (aktivweiß) | https://cdn.ais-online.de/m2/02/22325702/images/61/48922761px4961x3307.jpg
powered by Heinze