## Agrob Buchtal Solar Ceramics
Agrob Buchtal Solar Ceramics
Name | GTIN | HAN | Belastbarkeit | Bewertungsgruppe Rutschgefahr | Farbton | Oberfläche | Produkt | Werkstoff | Breite (mm) | Dicke (mm) | Länge (mm) | Beanspruchungsgruppe (Abriebgruppe) | Klassifizierung Keramik | Farbton | Serie | Bilder
2,5x2,5x0,65 Fresh denim blue-mix glzd. Mosaikbogen 30x30 | 4057249115510 | 41206H-73 | trittsicher | B, R 10 | blau | eben | Mosaikfliesen | Steinzeug | 23,00 | 6,50 | 23,00 | III | glasiert, DIN EN 14411 Blb | denim blue-mix glz | Fresh
powered by Heinze