## Agrob Buchtal Solar Ceramics
Agrob Buchtal Solar Ceramics
Name | GTIN | HAN | Bewertungsgruppe Rutschgefahr | Farbton | Produkt | Werkstoff | Breite (mm) | Dicke (mm) | Länge (mm) | Klassifizierung Keramik | Serie | Bilder
28x145x1,05 Area Pro Setzstufe anthrazit R10/A | 4057249426432 | 435695H | A, R 10 | anthrazit | Treppenfliese | Feinsteinzeug | 280,00 | 10,50 | 1.447,00 | unglasiert, DIN EN 14411 AIIa | Area Pro | https://cdn.ais-online.de/m2/02/22325702/images/48/48930648px4961x958.jpg
powered by Heinze