## Agrob Buchtal Solar Ceramics
Agrob Buchtal Solar Ceramics
Name | GTIN | HAN | Belastbarkeit | Bewertungsgruppe Rutschgefahr | Farbton | Produkt | Werkstoff | Breite (mm) | Dicke (mm) | Länge (mm) | Klassifizierung Keramik | Farbton | Serie | Bilder
60x60x1,05 Area Pro basalt R10/A | 4057249288658 | 430381H | trittsicher | A, R 10 | grau | Fliese | Feinsteinzeug | 597,00 | 10,50 | 597,00 | unglasiert, DIN EN 14411 Bla | basalt | Area Pro | https://cdn.ais-online.de/m2/02/22325702/images/69/48920069px3543x3543.jpg https://cdn.ais-online.de/m2/02/22325702/images/41/48972641px3543x3543.jpg https://cdn.ais-online.de/m2/02/22325702/images/42/48972642px3543x3543.jpg https://cdn.ais-online.de/m2/02/22325702/images/43/48972643px3543x3543.jpg https://cdn.ais-online.de/m2/02/22325702/images/44/48972644px3543x3543.jpg https://cdn.ais-online.de/m2/02/22325702/images/45/48972645px3543x3543.jpg
powered by Heinze