## Agrob Buchtal Solar Ceramics
Agrob Buchtal Solar Ceramics
Name | GTIN | HAN | Farbton | Oberfläche | Produkt | Werkstoff | Breite (mm) | Dicke (mm) | Länge (mm) | Beanspruchungsgruppe (Abriebgruppe) | Klassifizierung Keramik | Fugenbreite (mm) | Farbton | Bilder
6,2x12,5x0,8 Riemchen azur hell | 4012767946893 | 552002-34070H | blau | eben | Riemchen | Steinzeug | 56,00 | 8,00 | 119,00 | IV | glasiert, DIN EN 14411 AIb | 6,00 | azur hell | https://cdn.ais-online.de/m2/02/22325702/images/23/48921423px2502x1716.jpg
powered by Heinze