## Agrob Buchtal Solar Ceramics
Agrob Buchtal Solar Ceramics
Name | GTIN | HAN | Belastbarkeit | Bewertungsgruppe Rutschgefahr | Farbton | Oberfläche | Produkt | Werkstoff | Breite (mm) | Dicke (mm) | Länge (mm) | Beanspruchungsgruppe (Abriebgruppe) | Klassifizierung Keramik | Farbton | Serie | Bilder
Agrob Buchtal Marble and More Mosaikfliesen |  |  | trittsicher | B, R 10 | beige, blau, grün, weiß | eben | Mosaikfliesen | Steinzeug | 23,00 | 6,50 | 23,00 | II, III, IV | glasiert, DIN EN 14411 Blb | carrara white, illusion dark, verde alpi, labradorit blue, cielo, illusion beige | marble & more
2,5x2,5x0,65 Marble and More beige Mosaikbogen 30x30, ILLUSION BEIGE | 4057249332887 | 431118H | trittsicher | B, R 10 | beige, blau, grün, weiß | eben | Mosaikfliesen | Steinzeug | 23,00 | 6,50 | 23,00 | II, III, IV | glasiert, DIN EN 14411 Blb | carrara white, illusion dark, verde alpi, labradorit blue, cielo, illusion beige | marble & more
2,5x2,5x0,65 Marble and More beige R10/B Mosaikbogen 30x30, ILLUSION BEIGE | 4057249332825 | 431112H | trittsicher | B, R 10 | beige, blau, grün, weiß | eben | Mosaikfliesen | Steinzeug | 23,00 | 6,50 | 23,00 | II, III, IV | glasiert, DIN EN 14411 Blb | carrara white, illusion dark, verde alpi, labradorit blue, cielo, illusion beige | marble & more
2,5x2,5x0,65 Marble and More blue Mosaikbogen 30x30, LABRADORIT BLUE | 4057249332900 | 431120H | trittsicher | B, R 10 | beige, blau, grün, weiß | eben | Mosaikfliesen | Steinzeug | 23,00 | 6,50 | 23,00 | II, III, IV | glasiert, DIN EN 14411 Blb | carrara white, illusion dark, verde alpi, labradorit blue, cielo, illusion beige | marble & more
2,5x2,5x0,65 Marble and More blue R10/B Mosaikbogen 30x30, LABRADORIT BLUE | 4057249332849 | 431114H | trittsicher | B, R 10 | beige, blau, grün, weiß | eben | Mosaikfliesen | Steinzeug | 23,00 | 6,50 | 23,00 | II, III, IV | glasiert, DIN EN 14411 Blb | carrara white, illusion dark, verde alpi, labradorit blue, cielo, illusion beige | marble & more
2,5x2,5x0,65 Marble and More cielo Mosaikbogen 30x30 | 4057249332894 | 431119H | trittsicher | B, R 10 | beige, blau, grün, weiß | eben | Mosaikfliesen | Steinzeug | 23,00 | 6,50 | 23,00 | II, III, IV | glasiert, DIN EN 14411 Blb | carrara white, illusion dark, verde alpi, labradorit blue, cielo, illusion beige | marble & more
2,5x2,5x0,65 Marble and More cielo R10/B Mosaikbogen 30x30 | 4057249332832 | 431113H | trittsicher | B, R 10 | beige, blau, grün, weiß | eben | Mosaikfliesen | Steinzeug | 23,00 | 6,50 | 23,00 | II, III, IV | glasiert, DIN EN 14411 Blb | carrara white, illusion dark, verde alpi, labradorit blue, cielo, illusion beige | marble & more
2,5x2,5x0,65 Marble and More dark Mosaikbogen 30x30, ILLUSION DARK | 4057249332924 | 431122H | trittsicher | B, R 10 | beige, blau, grün, weiß | eben | Mosaikfliesen | Steinzeug | 23,00 | 6,50 | 23,00 | II, III, IV | glasiert, DIN EN 14411 Blb | carrara white, illusion dark, verde alpi, labradorit blue, cielo, illusion beige | marble & more
2,5x2,5x0,65 Marble and More dark R10/B Mosaikbogen 30x30, ILLUSION DARK | 4057249332863 | 431116H | trittsicher | B, R 10 | beige, blau, grün, weiß | eben | Mosaikfliesen | Steinzeug | 23,00 | 6,50 | 23,00 | II, III, IV | glasiert, DIN EN 14411 Blb | carrara white, illusion dark, verde alpi, labradorit blue, cielo, illusion beige | marble & more
2,5x2,5x0,65 Marble and More verde Mosaikbogen 30x30, VERDE ALPI | 4057249332917 | 431121H | trittsicher | B, R 10 | beige, blau, grün, weiß | eben | Mosaikfliesen | Steinzeug | 23,00 | 6,50 | 23,00 | II, III, IV | glasiert, DIN EN 14411 Blb | carrara white, illusion dark, verde alpi, labradorit blue, cielo, illusion beige | marble & more
2,5x2,5x0,65 Marble and More verde R10/B Mosaikbogen 30x30, VERDE ALPI | 4057249332856 | 431115H | trittsicher | B, R 10 | beige, blau, grün, weiß | eben | Mosaikfliesen | Steinzeug | 23,00 | 6,50 | 23,00 | II, III, IV | glasiert, DIN EN 14411 Blb | carrara white, illusion dark, verde alpi, labradorit blue, cielo, illusion beige | marble & more
2,5x2,5x0,65 Marble and More white Mosaikbogen 30x30, CARRARA WHITE | 4057249332870 | 431117H | trittsicher | B, R 10 | beige, blau, grün, weiß | eben | Mosaikfliesen | Steinzeug | 23,00 | 6,50 | 23,00 | II, III, IV | glasiert, DIN EN 14411 Blb | carrara white, illusion dark, verde alpi, labradorit blue, cielo, illusion beige | marble & more
2,5x2,5x0,65 Marble and More white R10/B Mosaikbogen 30x30, CARRARA WHITE | 4057249332818 | 431111H | trittsicher | B, R 10 | beige, blau, grün, weiß | eben | Mosaikfliesen | Steinzeug | 23,00 | 6,50 | 23,00 | II, III, IV | glasiert, DIN EN 14411 Blb | carrara white, illusion dark, verde alpi, labradorit blue, cielo, illusion beige | marble & more
powered by Heinze