## Agrob Buchtal Solar Ceramics
Agrob Buchtal Solar Ceramics
Name | GTIN | HAN | Belastbarkeit | Bewertungsgruppe Rutschgefahr | Farbton | Produkt | Werkstoff | Breite (mm) | Dicke (mm) | Länge (mm) | Klassifizierung Keramik | Farbton | Serie | Bilder
Ascona Ecke Paar graphite R11/B Flachrinne | 4057249354742 | 430821H | trittsicher | B | grau | Rinnensteine | Feinsteinzeug | 244,00 | 14,00 | 494,00 | unglasiert, DIN EN 14411 Alb | graphite | Ascona | https://cdn.ais-online.de/m2/02/22325702/images/44/48920744px3125x2134.jpg
powered by Heinze