## ALUJET
ALUJET
Name | GTIN | HAN | Belastbarkeit | Produkt | Werkstoff | Breite (mm) | Länge (mm) | Befestigung | Brandverhalten | Diffusionsverhalten | Gewicht (kg/m²) | sd-Wert (m) | Temperaturbeständigkeit (°C) | Wasserdichtigkeit in (mm) | Bilder
ALUJET Basic Unterspann-/Unterdeckbahn | 4011194061452 | 0126145 | trittfest | Dachbahnen, Dichtungsbahnen | Polyolefin (PO) | 1.500,00 | 50.000,00 | kleben | E | diffusionsoffen | 0,16 | 0,02 | -40,00 - 100,00 | 3000 | https://cdn.ais-online.de/m2/32/62932/images/32/43714332px1181x591.jpg
powered by Heinze