## ALUJET
ALUJET
Name | GTIN | HAN | Produkt | Werkstoff | Breite (mm) | Länge (mm) | Befestigung | Brandverhalten | Diffusionsverhalten | Werkstoff Trägereinlage | Gewicht (kg/m²) | sd-Wert (m) | Temperaturbeständigkeit (°C) | Wasserdichtigkeit in (mm) | Bilder
ALUJET Master Unterspann-/Unterdeckbahn |  |  | Dachbahnen, Dichtungsbahnen | Polyolefin (PO), Polypropylen (PP) | 1.500,00 | 50.000,00 | kleben | E | diffusionsoffen | Gewebeeinlage | 0,21 | 0,08 | -40,00 - 100,00 | 5000 | https://cdn.ais-online.de/m2/32/62932/images/36/43714336px1181x591.jpg
ALUJET Master 1,50 x 50 m, SK-Selbstklebestreifen | 4011194061605 | 0126160 | Dachbahnen, Dichtungsbahnen | Polyolefin (PO), Polypropylen (PP) | 1.500,00 | 50.000,00 | kleben | E | diffusionsoffen | Gewebeeinlage | 0,21 | 0,08 | -40,00 - 100,00 | 5000 | https://cdn.ais-online.de/m2/32/62932/images/36/43714336px1181x591.jpg
ALUJET Master TPU 1,50 x 50 m | 4011194261692 | 0126169 | Dachbahnen, Dichtungsbahnen | Polyolefin (PO), Polypropylen (PP) | 1.500,00 | 50.000,00 | kleben | E | diffusionsoffen | Gewebeeinlage | 0,21 | 0,08 | -40,00 - 100,00 | 5000
powered by Heinze