## ALUJET
ALUJET
Name | GTIN | HAN | Produkt | Werkstoff | Breite (mm) | Länge (mm) | Stärke (mm) | Befestigung | Brandverhalten | Diffusionsverhalten | Temperaturbeständigkeit (°C) | Bilder
ALUJET MD Unterspann-/Unterdeckbahn |  |  | Dachbahnen, Dichtungsbahnen | Polypropylen (PP) | 1.400,00 - 1.500,00 | 2.500,00 - 25.000,00 | 8,00 | kleben | E | diffusionsoffen | -20,00 - 100,00 | https://cdn.ais-online.de/m2/32/62932/images/64/43714364px1181x591.jpg
ALUJET MD - 1.500 mm x 25 m mit Selbstklebestreifen | 4011194061711 | 0126171 | Dachbahnen, Dichtungsbahnen | Polypropylen (PP) | 1.400,00 - 1.500,00 | 2.500,00 - 25.000,00 | 8,00 | kleben | E | diffusionsoffen | -20,00 - 100,00 | https://cdn.ais-online.de/m2/32/62932/images/64/43714364px1181x591.jpg
ALUJET MD-Wirrgelege 1,40 m x 25 m | 4011194061735 | 0126173 | Dachbahnen, Dichtungsbahnen | Polypropylen (PP) | 1.400,00 - 1.500,00 | 2.500,00 - 25.000,00 | 8,00 | kleben | E | diffusionsoffen | -20,00 - 100,00
powered by Heinze