## Amroc Baustoffe
Amroc Baustoffe
Name | Farbton | Feucht- / Nassraum | Form | Oberfläche | Werkstoff | Breite (mm) | Länge (mm) | Ausführung Bekleidung | Befestigung | Brandverhalten | Formaldehydemission nach EN 717-2 | Kantenausführung | Biegezugfestigkeit (N/mm²) | Druckfestigkeit (N/mm²) | Rohdichte (kg/m³) | Schalldämmmaß (dB) | Wärmeleitfähigkeit (W/(m*K)) | Zugfestigkeit (N/mm²) | Bearbeitung | Biegefestigkeit (N/mm^2) | Dickenquellung | Ergänzungsprodukte | Feuchte (ab Werk) | Längen- und Breitenquellung | Norm Brandverhalten | Oberfläche | Oberflächenalkalität | Optionen | Querzugfestigkeit (N/mm^2) | Rohdichte | Variation Perforierung | Wasserdampfdurchlässigkeit | weitere Farbtöne | Zulassungsnummer (abZ) | Zusammensetzung | Bilder
AMROC-Akustik / Lochplatten 22mm | anthrazit, grau, natur, rot | geeignet für Feuchtraum | rechteckig | geschliffen | Zementspanplatten | 1.250,00 | 2.600,00 - 3.100,00 | Platte | auf Unterkonstruktion, klammern, kleben, nageln, schrauben | B1 | E1 | gerade | 9,00 | 13,20 | 1.150,00 - 1.500,00 | 34,00 | 0,35 | 3,40 | Sägen, Fräsen, Bohren, Schleifen | 9,0 ¦ 5% Fraktilwert | <1,5% ¦ 5% Fraktilwert | Für die bauseitige Beschichtung empfehlen wir Capadur Parkettlack von der Firma Caparol. | ca. 9%+/-3% | bei 1% Plattenfeuchteänderung: 0,03% ¦ bei 30% Plattenfeuchteänderung 0,15% | DIN EN 634-2 ¦ B, s1, d0 | geschliffen / ungeschliffen | pH-Wert 11-13 | Alle Produkte können auf Wunsch werkseitig klar beschichtet werden | 0,5 ¦ 5% Fraktilwert | DB l/ll 1.150 ≤ d ≤ 1.450Kg/m³ ¦ DB lll/lV 1.250 ≤ d ≤ 1.500Kg/m³ | Raster 32 x 32 mm mit Bohrung 8 oder 10 mm ¦ Raster 16 x 16 mm mit Bohrung 6 oder 8 mm | 30/50 | bernstein | Z-9.1-285 | ca. 75% Holzspäne (100% PEFC zertifiziert) ¦ ca. 23% speziell abgestimmter Portlandzement ¦ca. 2% Bindemittel | https://cdn.ais-online.de/m2/96/10037796/images/15/42680015px1680x1021.jpg https://cdn.ais-online.de/m2/96/10037796/images/08/42680008px612x806.jpg https://cdn.ais-online.de/m2/96/10037796/images/09/42680009px1318x741.jpg https://cdn.ais-online.de/m2/96/10037796/images/10/42680010px1400x930.jpg https://cdn.ais-online.de/m2/96/10037796/images/11/42680011px665x1000.jpg https://cdn.ais-online.de/m2/96/10037796/images/12/42680012px665x1000.jpg https://cdn.ais-online.de/m2/96/10037796/images/13/42680013px1000x750.jpg https://cdn.ais-online.de/m2/96/10037796/images/14/42680014px665x1000.jpg
powered by Heinze