## Amroc Baustoffe
Amroc Baustoffe
Name | Farbton | Feucht- / Nassraum | Form | Oberfläche | Werkstoff | Breite (mm) | Länge (mm) | Ausführung Bekleidung | Befestigung | Brandverhalten | Formaldehydemission nach EN 717-2 | Kantenausführung | Biegezugfestigkeit (N/mm²) | Druckfestigkeit (N/mm²) | Gewicht (kg/m²) | Rohdichte (kg/m³) | Schalldämmmaß (dB) | Wärmeleitfähigkeit (W/(m*K)) | Zugfestigkeit (N/mm²) | Bearbeitung | Biegefestigkeit (N/mm^2) | Dickenquellung | Feuchte (ab Werk) | Längen- und Breitenquellung | Menge m^2 pro Palette | Menge pro Verpackungseinheit | Norm Brandverhalten | Oberfläche | Oberflächenalkalität | Querzugfestigkeit (N/mm^2) | Rohdichte | Wasserdampfdurchlässigkeit | Zulassungsnummer (abZ) | Zusammensetzung | Bilder
AMROC-Panel / Zementspanplatte 22 mm | grau, natur | geeignet für Feuchtraum | rechteckig | geschliffen | Zementspanplatten | 1.250,00 | 2.600,00 - 3.100,00 | Platte | auf Unterkonstruktion, klammern, kleben, nageln, schrauben | B1 | E1 | gerade | 9,00 | 13,20 | 29,00 | 1.150,00 - 1.500,00 | 34,00 | 0,35 | 3,40 | Sägen, Fräsen, Bohren, Schleifen | 9,0 ¦ 5% Fraktilwert | <1,5% ¦ 5% Fraktilwert | ca. 9%+/-3% | bei 1% Plattenfeuchteänderung: 0,03% ¦ bei 30% Plattenfeuchteänderung 0,15% | 3.100 x 1.250 mm: 70 ¦ 2.600 x 1.250 mm: 71 | 3.100 x 1.250 mm: 18 ¦ 2.600 x 1.250 mm: 22 | DIN EN 634-2 ¦ B, s1, d0 | geschliffen / ungeschliffen | pH-Wert 11-13 | 0,5 ¦ 5% Fraktilwert | DB l/ll 1.150 ≤ d ≤ 1.450Kg/m³ ¦ DB lll/lV 1.250 ≤ d ≤ 1.500Kg/m³ | 30/50 | Z-9.1-285 | ca. 75% Holzspäne (100% PEFC zertifiziert) ¦ ca. 23% speziell abgestimmter Portlandzement ¦ca. 2% Bindemittel | https://cdn.ais-online.de/m2/96/10037796/images/81/42679981px4608x3456.jpg https://cdn.ais-online.de/m2/96/10037796/images/72/42679972px1600x1114.jpg https://cdn.ais-online.de/m2/96/10037796/images/73/42679973px1600x1067.jpg https://cdn.ais-online.de/m2/96/10037796/images/74/42679974px1600x1180.jpg https://cdn.ais-online.de/m2/96/10037796/images/75/42679975px1600x1200.jpg https://cdn.ais-online.de/m2/96/10037796/images/76/42679976px960x720.jpg https://cdn.ais-online.de/m2/96/10037796/images/77/42679977px960x640.jpg https://cdn.ais-online.de/m2/96/10037796/images/78/42679978px960x720.jpg https://cdn.ais-online.de/m2/96/10037796/images/79/42679979px455x512.jpg https://cdn.ais-online.de/m2/96/10037796/images/80/42679980px640x601.jpg
powered by Heinze