## ARDEX
ARDEX
Name | GTIN | HAN | Bindemittelbasis | Farbton | Anzahl Komponenten | Verarbeitbarkeit | Lagerfähigkeit in Monaten | pH-Wert | Schichtdicke (mm) | Verarbeitungstemperatur (°C) | Verarbeitungszeit (min) | Anwendung | Bilder
ARDEX A 18 Haftschlämme | 4024705229623 | 22962 | Zement | grau | 1 | streichbar | 12,00 | 11,00 | 1,50 | 5,00 - 30,00 | 60,00 | Innen- und Außenbereich | https://cdn.ais-online.de/m2/40/65340/images/82/47305282px1154x1500.webp
powered by Heinze