## ARDEX
ARDEX
Name | GTIN | HAN | Farbton | Werkstoff | Brandverhalten | Diffusionsverhalten | Verarbeitbarkeit | Biegezugfestigkeit (N/mm²) | Druckfestigkeit (N/mm²) | pH-Wert | Bilder
ARDEX A 828 Wandfüller und Flächenspachtel 5 kg Beutel (VE = 4 Beutel) | 4024705561402 | 56140 | weiß | Gips | A1 | diffusionsoffen | spachtelbar | 3,00 | 7,00 | 8,00 | https://cdn.ais-online.de/m2/40/65340/images/27/47306027px1061x1500.webp
powered by Heinze