## ARDEX
ARDEX
Name | GTIN | HAN | Farbton | Werkstoff | Diffusionsverhalten | Verarbeitbarkeit | Biegezugfestigkeit (N/mm²) | Druckfestigkeit (N/mm²) | pH-Wert | Bilder
ARDEX F 3 Füll-, Fleck- und Flächenspachtel |  |  | weiß | Zement | diffusionsoffen | spachtelbar | 9,00 | 18,00 | 11,50 | https://cdn.ais-online.de/m2/40/65340/images/49/47306049px1156x1500.webp
ARDEX F 3 Füll-, Fleck- und Flächenspachtel 25 kg Papiersack | 4024705561501 | 56150 | weiß | Zement | diffusionsoffen | spachtelbar | 9,00 | 18,00 | 11,50 | https://cdn.ais-online.de/m2/40/65340/images/49/47306049px1156x1500.webp
ARDEX F 3 Füll-, Fleck- und Flächenspachtel 5 kg Beutel (VE = 4 Beutel) | 4024705561600 | 56160 | weiß | Zement | diffusionsoffen | spachtelbar | 9,00 | 18,00 | 11,50 | https://cdn.ais-online.de/m2/40/65340/images/49/47306049px1156x1500.webp
powered by Heinze