## ARDEX
ARDEX
Name | GTIN | HAN | Farbton | Werkstoff | Brandverhalten | Diffusionsverhalten | Verarbeitbarkeit | Biegezugfestigkeit (N/mm²) | Druckfestigkeit (N/mm²) | pH-Wert | Bilder
ARDEX F 5 Faserarmierte Fassadenspachtelmasse |  |  | weiß | Zement | E | diffusionsoffen | spachtelbar | 5,00 | 12,00 | 11,00 | https://cdn.ais-online.de/m2/40/65340/images/38/47306038px1108x1500.webp
ARDEX F 5 Faserarmierte Fassadenspachtelmasse 25 kg Papiersack | 4024705561495 | 56149 | weiß | Zement | E | diffusionsoffen | spachtelbar | 5,00 | 12,00 | 11,00 | https://cdn.ais-online.de/m2/40/65340/images/38/47306038px1108x1500.webp
ARDEX F 5 Faserarmierte Fassadenspachtelmasse 5 kg Beutel (VE = 4 Beutel) | 4024705561594 | 56159 | weiß | Zement | E | diffusionsoffen | spachtelbar | 5,00 | 12,00 | 11,00 | https://cdn.ais-online.de/m2/40/65340/images/38/47306038px1108x1500.webp
powered by Heinze