## ARDEX
ARDEX
Name | GTIN | HAN | Bindemittelbasis | Farbton | Eignung (Sonderanwendungen) | Begehbar nach (h) | Fugenbreite (mm) | Verarbeitungszeit (min) | Farbton (Herstellerbezeichnung) | Bilder
ARDEX G8 S FLEX 1-6 Flex-Fugenmörtel, schnell, hellgrau 5 kg Beutel (VE = 4 Beutel) | 4024705195881 | 19588 | Zement | hellgrau | Fußbodenheizungseignung | 1,50 | 1,00 - 6,00 | 30,00 | hellgrau | https://cdn.ais-online.de/m2/40/65340/images/28/47305228px1079x1500.webp
powered by Heinze