## ARDEX
ARDEX
Name | GTIN | HAN | Anwendung | Arbeitsuntergrund | Bindemittelbasis | Farbton | Lösemittelhaltigkeit / Wasserverdünnbarkeit | Dichte (kg/m³) | Lagerfähigkeit in Monaten | pH-Wert | Trocknungszeit (min) | Verarbeitungszeit (min) | Bilder
ARDEX P 82 Kunstharz-Voranstrich Einheit besteh. aus: 3 kg Komp. A + 3 kg Komponente B = 6 kg (VE = 2 Einheiten) | 4024705592000 | 59200 | Innenbereich | Beton, Calciumsulfatestrich, Fliesen, Zementestrich | Dispersion | hellrot | lösemittelfrei | 1.000,00 | 12,00 | 11,00 | 60,00 | 60,00 | https://cdn.ais-online.de/m2/40/65340/images/35/47306135px1200x755.webp https://cdn.ais-online.de/m2/40/65340/images/26/46328626px2720x2750.webp https://cdn.ais-online.de/m2/40/65340/images/30/46328630px2720x2750.webp
powered by Heinze