## ARDEX
ARDEX
Name | GTIN | HAN | Bindemittelbasis | Farbton | Brandverhalten | Chemische Beständigkeit | Lösemittelhaltigkeit / Wasserverdünnbarkeit | Begehbar nach (h) | Biegezugfestigkeit (N/mm²) | Druckfestigkeit (N/mm²) | Fugenbreite (mm) | Verarbeitungstemperatur (°C) | Verarbeitungszeit (min) | Bilder
ARDEX RG 12 1-6 Feine Epoxifuge |  |  | Epoxidharz | anthrazit, basalt, beige, grau, graubraun, weiß | E | chemikalienbeständig gem. Herstellerangabe | lösemittelfrei | 12,00 | 33,00 | 70,00 | 1,00 - 6,00 | 10,00 - 30,00 | 45,00 | https://cdn.ais-online.de/m2/40/65340/images/20/47305320px1443x1500.webp https://cdn.ais-online.de/m2/40/65340/images/22/46328322px2838x2949.webp
ARDEX RG 12 1 - 6 feine Epoxifuge, anthrazit Dose m.Deckeleinheit: 1 kg (VE=4 Dosen) | 4024705240383 | 24038 | Epoxidharz | anthrazit, basalt, beige, grau, graubraun, weiß | E | chemikalienbeständig gem. Herstellerangabe | lösemittelfrei | 12,00 | 33,00 | 70,00 | 1,00 - 6,00 | 10,00 - 30,00 | 45,00 | https://cdn.ais-online.de/m2/40/65340/images/20/47305320px1443x1500.webp
ARDEX RG 12 1 - 6 feine Epoxifuge, bahamabeige Dose m.Deckeleinheit: 1 kg (VE=4 Dosen) | 4024705240390 | 24039 | Epoxidharz | anthrazit, basalt, beige, grau, graubraun, weiß | E | chemikalienbeständig gem. Herstellerangabe | lösemittelfrei | 12,00 | 33,00 | 70,00 | 1,00 - 6,00 | 10,00 - 30,00 | 45,00 | https://cdn.ais-online.de/m2/40/65340/images/20/47305320px1443x1500.webp
ARDEX RG 12 1 - 6 feine Epoxifuge, basalt Dose m.Deckeleinheit: 1 kg (VE=4 Dosen) | 4024705240406 | 24040 | Epoxidharz | anthrazit, basalt, beige, grau, graubraun, weiß | E | chemikalienbeständig gem. Herstellerangabe | lösemittelfrei | 12,00 | 33,00 | 70,00 | 1,00 - 6,00 | 10,00 - 30,00 | 45,00 | https://cdn.ais-online.de/m2/40/65340/images/20/47305320px1443x1500.webp
ARDEX RG 12 1 - 6 feine Epoxifuge, basalt Eimer mit Deckeleinheit: 4 kg | 4024705240338 | 24033 | Epoxidharz | anthrazit, basalt, beige, grau, graubraun, weiß | E | chemikalienbeständig gem. Herstellerangabe | lösemittelfrei | 12,00 | 33,00 | 70,00 | 1,00 - 6,00 | 10,00 - 30,00 | 45,00 | https://cdn.ais-online.de/m2/40/65340/images/22/46328322px2838x2949.webp https://cdn.ais-online.de/m2/40/65340/images/20/47305320px1443x1500.webp
ARDEX RG 12 1 - 6 feine Epoxifuge, graubraun Dose m.Deckeleinheit: 1 kg (VE=4 Dosen) | 4024705240901 | 24090 | Epoxidharz | anthrazit, basalt, beige, grau, graubraun, weiß | E | chemikalienbeständig gem. Herstellerangabe | lösemittelfrei | 12,00 | 33,00 | 70,00 | 1,00 - 6,00 | 10,00 - 30,00 | 45,00 | https://cdn.ais-online.de/m2/40/65340/images/20/47305320px1443x1500.webp
ARDEX RG 12 1 - 6 feine Epoxifuge, grau Dose m.Deckeleinheit: 1 kg (VE=4 Dosen) | 4024705240376 | 24037 | Epoxidharz | anthrazit, basalt, beige, grau, graubraun, weiß | E | chemikalienbeständig gem. Herstellerangabe | lösemittelfrei | 12,00 | 33,00 | 70,00 | 1,00 - 6,00 | 10,00 - 30,00 | 45,00 | https://cdn.ais-online.de/m2/40/65340/images/20/47305320px1443x1500.webp
ARDEX RG 12 1 - 6 feine Epoxifuge, grau Eimer mit Deckeleinheit: 4 kg | 4024705240307 | 24030 | Epoxidharz | anthrazit, basalt, beige, grau, graubraun, weiß | E | chemikalienbeständig gem. Herstellerangabe | lösemittelfrei | 12,00 | 33,00 | 70,00 | 1,00 - 6,00 | 10,00 - 30,00 | 45,00 | https://cdn.ais-online.de/m2/40/65340/images/22/46328322px2838x2949.webp https://cdn.ais-online.de/m2/40/65340/images/20/47305320px1443x1500.webp
ARDEX RG 12 1 - 6 feine Epoxifuge, sandgrau Dose m.Deckeleinheit: 1 kg (VE=4 Dosen) | 4024705240895 | 24089 | Epoxidharz | anthrazit, basalt, beige, grau, graubraun, weiß | E | chemikalienbeständig gem. Herstellerangabe | lösemittelfrei | 12,00 | 33,00 | 70,00 | 1,00 - 6,00 | 10,00 - 30,00 | 45,00 | https://cdn.ais-online.de/m2/40/65340/images/20/47305320px1443x1500.webp
ARDEX RG 12 1 - 6 feine Epoxifuge, silbergrau Dose m.Deckeleinheit: 1 kg (VE=4 Dosen) | 4024705240369 | 24036 | Epoxidharz | anthrazit, basalt, beige, grau, graubraun, weiß | E | chemikalienbeständig gem. Herstellerangabe | lösemittelfrei | 12,00 | 33,00 | 70,00 | 1,00 - 6,00 | 10,00 - 30,00 | 45,00 | https://cdn.ais-online.de/m2/40/65340/images/20/47305320px1443x1500.webp
ARDEX RG 12 1 - 6 feine Epoxifuge, silbergrau Eimer mit Deckeleinheit: 4 kg | 4024705240291 | 24029 | Epoxidharz | anthrazit, basalt, beige, grau, graubraun, weiß | E | chemikalienbeständig gem. Herstellerangabe | lösemittelfrei | 12,00 | 33,00 | 70,00 | 1,00 - 6,00 | 10,00 - 30,00 | 45,00 | https://cdn.ais-online.de/m2/40/65340/images/22/46328322px2838x2949.webp https://cdn.ais-online.de/m2/40/65340/images/20/47305320px1443x1500.webp
ARDEX RG 12 1 - 6 feine Epoxifuge, weiß Dose m.Deckeleinheit: 1 kg (VE=4 Dosen) | 4024705240352 | 24035 | Epoxidharz | anthrazit, basalt, beige, grau, graubraun, weiß | E | chemikalienbeständig gem. Herstellerangabe | lösemittelfrei | 12,00 | 33,00 | 70,00 | 1,00 - 6,00 | 10,00 - 30,00 | 45,00 | https://cdn.ais-online.de/m2/40/65340/images/20/47305320px1443x1500.webp
ARDEX RG 12 1 - 6 feine Epoxifuge, weiß Eimer mit Deckeleinheit: 4 kg | 4024705240277 | 24027 | Epoxidharz | anthrazit, basalt, beige, grau, graubraun, weiß | E | chemikalienbeständig gem. Herstellerangabe | lösemittelfrei | 12,00 | 33,00 | 70,00 | 1,00 - 6,00 | 10,00 - 30,00 | 45,00 | https://cdn.ais-online.de/m2/40/65340/images/22/46328322px2838x2949.webp https://cdn.ais-online.de/m2/40/65340/images/20/47305320px1443x1500.webp
powered by Heinze