## ARDEX
ARDEX
Name | GTIN | HAN | Anwendung | Arbeitsuntergrund | Bindemittelbasis | Eigenschaften | Chemische Beständigkeit | Lösemittelhaltigkeit / Wasserverdünnbarkeit | Verlegereife | Lagerfähigkeit in Monaten | Verarbeitungstemperatur (°C) | Verarbeitungszeit (min) | Bilder
ARDEX S 2-K PU Hochbelastbare Dichtmasse 6 kg Eimer mit Deckeleinheit | 4024705324342 | 32434 | Innen- und Außenbereich | Beton, Fliesen, Zementestrich | Polyurethanharz | flexibel, streich- und spachtelfähig | chemikalienbeständig gem. Herstellerangabe | lösemittelfrei | nach 12 Stunden | 12,00 | 10,00 - 30,00 | 30,00 | https://cdn.ais-online.de/m2/40/65340/images/98/47305598px1240x1500.webp
powered by Heinze