## ARDEX
ARDEX
Name | GTIN | HAN | Bindemittelbasis | Anzahl Komponenten | Verarbeitbarkeit | Verlegereife | Lagerfähigkeit in Monaten | Schichtdicke (mm) | Verarbeitungstemperatur (°C) | Verarbeitungszeit (min) | Anwendung | Bilder
ARDEX S7 PLUS Flexible Dichtschlämme | 4024705242233 | 24223 | Zement | 1 | spachtelbar, streichbar | nach 4 Stunden | 9,00 | 2,50 | 5,00 - 30,00 | 60,00 | Innen- und Außenbereich | https://cdn.ais-online.de/m2/40/65340/images/39/47305339px1166x1500.webp
powered by Heinze