## ARDEX
ARDEX
Name | GTIN | HAN | Anwendung | Dichtheit | Farbton | Werkstoff | Breite (mm) | Länge (mm) | Stärke (mm) | Chemische Beständigkeit | Kaschierung | Lieferform | Werkstoff Kaschierung, Beschichtung | Haftzugfestigkeit (N/mm²) | Lagerfähigkeit in Monaten | sd-Wert (m) | Temperaturbeständigkeit (°C) | Bilder
ARDEX SK 100 W TRICOM Dichtbahn |  |  | Innen- und Außenbereich | wasserdicht | weiß | Polyethylen (PE) | 1.000,00 | 10.000,00 - 30.000,00 | 0,51 | laugenbeständig | beidseitig | Rolle | Polypropylen-Vlies | 0,20 | 24,00 | 85,00 | -35,00 - 90,00 | https://cdn.ais-online.de/m2/40/65340/images/86/47306186px1024x310.webp
ARDEX SK 100 W TRICOM Dichtbahn 10 m² Rolle | 4024705702928 | 70292 | Innen- und Außenbereich | wasserdicht | weiß | Polyethylen (PE) | 1.000,00 | 10.000,00 - 30.000,00 | 0,51 | laugenbeständig | beidseitig | Rolle | Polypropylen-Vlies | 0,20 | 24,00 | 85,00 | -35,00 - 90,00 | https://cdn.ais-online.de/m2/40/65340/images/86/47306186px1024x310.webp
ARDEX SK 100 W TRICOM Dichtbahn 30 m² Rolle | 4024705702935 | 70293 | Innen- und Außenbereich | wasserdicht | weiß | Polyethylen (PE) | 1.000,00 | 10.000,00 - 30.000,00 | 0,51 | laugenbeständig | beidseitig | Rolle | Polypropylen-Vlies | 0,20 | 24,00 | 85,00 | -35,00 - 90,00 | https://cdn.ais-online.de/m2/40/65340/images/86/47306186px1024x310.webp
powered by Heinze