## ARDEX
ARDEX
Name | GTIN | HAN | Farbton | Werkstoff | Innendurchmesser (mm) | Stärke (mm) | Befestigung | Chemische Beständigkeit | Lieferform | Gewicht (kg) | Lagerfähigkeit in Monaten | Temperaturbeständigkeit (°C) | Außendurchmesser | Bilder
ARDEX SK-B TRICOM Dichtring | 4024705702959 | 70295 | grau | Butylkautschuk (IIR) | 98,00 | 1,10 | selbstklebend | laugenbeständig | Stück | 0,04 | 12,00 | -5,00 - 60,00 | 198 mm | https://cdn.ais-online.de/m2/40/65340/images/00/47306200px1500x1137.webp
powered by Heinze