## ARDEX
ARDEX
Name | GTIN | HAN | Bindemittelbasis | Farbton | Brandverhalten | Chemische Beständigkeit | Lösemittelhaltigkeit / Wasserverdünnbarkeit | Begehbar nach (h) | Biegezugfestigkeit (N/mm²) | Druckfestigkeit (N/mm²) | Fugenbreite (mm) | Verarbeitungstemperatur (°C) | Verarbeitungszeit (min) | Farbton (Herstellerbezeichnung) | Bilder
ARDEX WA Epoxifuge |  |  | Epoxidharz | anthrazit, grau, hellgrau, weiß | E | chemikalienbeständig gem. Herstellerangabe | lösemittelfrei | 12,00 | 30,00 | 60,00 | 2,00 - 15,00 | 10,00 - 30,00 | 60,00 | anthrazit, silbergrau, weiß, grau | https://cdn.ais-online.de/m2/40/65340/images/68/47306168px1444x1500.webp
ARDEX WA Epoxifuge, anthrazit Eimer mit Deckeleinheit: 4 kg | 4024705604147 | 60414 | Epoxidharz | anthrazit, grau, hellgrau, weiß | E | chemikalienbeständig gem. Herstellerangabe | lösemittelfrei | 12,00 | 30,00 | 60,00 | 2,00 - 15,00 | 10,00 - 30,00 | 60,00 | anthrazit, silbergrau, weiß, grau | https://cdn.ais-online.de/m2/40/65340/images/68/47306168px1444x1500.webp
ARDEX WA Epoxifuge, grau Eimer mit Deckeleinheit: 4 kg | 4024705604123 | 60412 | Epoxidharz | anthrazit, grau, hellgrau, weiß | E | chemikalienbeständig gem. Herstellerangabe | lösemittelfrei | 12,00 | 30,00 | 60,00 | 2,00 - 15,00 | 10,00 - 30,00 | 60,00 | anthrazit, silbergrau, weiß, grau | https://cdn.ais-online.de/m2/40/65340/images/68/47306168px1444x1500.webp
ARDEX WA Epoxifuge, silbergrau Eimer mit Deckeleinheit: 4 kg | 4024705604185 | 60418 | Epoxidharz | anthrazit, grau, hellgrau, weiß | E | chemikalienbeständig gem. Herstellerangabe | lösemittelfrei | 12,00 | 30,00 | 60,00 | 2,00 - 15,00 | 10,00 - 30,00 | 60,00 | anthrazit, silbergrau, weiß, grau | https://cdn.ais-online.de/m2/40/65340/images/68/47306168px1444x1500.webp
ARDEX WA Epoxifuge, weiß Eimer mit Deckeleinheit: 4 kg | 4024705604130 | 60413 | Epoxidharz | anthrazit, grau, hellgrau, weiß | E | chemikalienbeständig gem. Herstellerangabe | lösemittelfrei | 12,00 | 30,00 | 60,00 | 2,00 - 15,00 | 10,00 - 30,00 | 60,00 | anthrazit, silbergrau, weiß, grau | https://cdn.ais-online.de/m2/40/65340/images/68/47306168px1444x1500.webp
powered by Heinze