## ARDEX
ARDEX
Name | GTIN | HAN | Bindemittelbasis | Farbton | Feucht- / Nassraum | Brandverhalten | Eignung (Sonderanwendungen) | Begehbar nach (h) | Biegezugfestigkeit (N/mm²) | Druckfestigkeit (N/mm²) | Verarbeitungszeit (min) | Bilder
ARDEX X 32 Flexibler Verlegemörtel | 4024705542012 | 54201 | Zement | grau | geeignet für Feuchtraum, geeignet für Nassraum | E | Fußbodenheizungseignung | 3,00 | 6,00 | 20,00 | 60,00 | https://cdn.ais-online.de/m2/40/65340/images/96/47305996px1095x1500.webp
powered by Heinze