## ARDEX
ARDEX
Name | GTIN | HAN | Bindemittelbasis | Farbton | Feucht- / Nassraum | Brandverhalten | Eignung (Sonderanwendungen) | Begehbar nach (h) | Verarbeitungszeit (min) | Bilder
ARDEX X 90 MicroteC3 Flexkleber | 4024705242615 | 24261 | Zement | grau | geeignet für Feuchtraum, geeignet für Nassraum | E | Fußbodenheizungseignung | 3,00 | 60,00 | https://cdn.ais-online.de/m2/40/65340/images/63/47305363px1009x1500.webp
powered by Heinze