## ARDEX
ARDEX
Name | GTIN | HAN | Farbton | Werkstoff | Biegezugfestigkeitsklasse Estrich | Brandverhalten | Druckfestigkeitsklasse Estrich | Verarbeitbarkeit | Biegezugfestigkeit (N/mm²) | Druckfestigkeit (N/mm²) | max. Schichtdicke (mm) | pH-Wert | Bilder
PANDOMO Floor Grey Flächenspachtel K3, grau | 4024705165785 | 16578 | grau | Zement | F7 | A2fl-s1 | CT-C25 | Maschinenverarbeitung (pumpfähig), spachtelbar | 8,50 | 30,00 | 5,00 - 10,00 | 11,00 | https://cdn.ais-online.de/m2/40/65340/images/62/48118662px1143x1500.webp
powered by Heinze