## ARDEX
ARDEX
Name | GTIN | HAN | Farbton | Werkstoff | Brandverhalten | Verarbeitbarkeit | Biegezugfestigkeit (N/mm²) | Druckfestigkeit (N/mm²) | max. Schichtdicke (mm) | pH-Wert | Bilder
PANDOMO Floor White Gestaltungsfähige Nivelliermasse K1, weiß | 4024705531818 | 53181 | weiß | Zement | A2fl-s1 | Maschinenverarbeitung (pumpfähig), spachtelbar | 8,50 | 30,00 | 5,00 - 10,00 | 11,00 | https://cdn.ais-online.de/m2/40/65340/images/81/47356881px267x350.webp
powered by Heinze