## August Lücking
August Lücking
Name | HAN | Anwendungsbereich | Druckfestigkeitsklasse | Feuerwiderstandsklasse | Format | Produkt | Breite (mm) | Höhe (mm) | Länge (mm) | Brandverhalten | Zulassungs-/Prüfzeugnis-Nr | Druckfestigkeit (N/mm²) | Gewicht (kg) | Rohdichteklasse Mauerstein (kg/dm³) | Wärmeleitfähigkeit (W/(m*K)) | Wasserdampfdiffusionswiderstand (µ) | Bilder
Lücking Planfüllziegel 12-2,0 |  | innen | 12 | F 30, F 90, R 30, R 90, REI 30, REI 90, REI-M 90 | 10 DF, 12 DF, 12 DFL, 15 DF | Mauerziegel | 175,00 - 300,00 | 249,00 | 373,00 - 498,00 | A1 | Z-17.1-911 | 5,80 | 14,80 - 22,20 | 0,80 | 0,96 | 5-10 | https://cdn.ais-online.de/m2/14/4811114/images/76/44203976px2314x2079.jpg
Mauerwerk aus Planfüllziegeln - bezeichnet als Planfüllziegel PFZ - im Dünnbettverfahren | 37121 | innen | 12 | F 30, F 90, R 30, R 90, REI 30, REI 90, REI-M 90 | 10 DF, 12 DF, 12 DFL, 15 DF | Mauerziegel | 175,00 - 300,00 | 249,00 | 373,00 - 498,00 | A1 | Z-17.1-911 | 5,80 | 14,80 - 22,20 | 0,80 | 0,96 | 5-10
Mauerwerk aus Planfüllziegeln - bezeichnet als Planfüllziegel PFZ - im Dünnbettverfahren | 37122 | innen | 12 | F 30, F 90, R 30, R 90, REI 30, REI 90, REI-M 90 | 10 DF, 12 DF, 12 DFL, 15 DF | Mauerziegel | 175,00 - 300,00 | 249,00 | 373,00 - 498,00 | A1 | Z-17.1-911 | 5,80 | 14,80 - 22,20 | 0,80 | 0,96 | 5-10
Mauerwerk aus Planfüllziegeln - bezeichnet als Planfüllziegel PFZ - im Dünnbettverfahren | 37123 | innen | 12 | F 30, F 90, R 30, R 90, REI 30, REI 90, REI-M 90 | 10 DF, 12 DF, 12 DFL, 15 DF | Mauerziegel | 175,00 - 300,00 | 249,00 | 373,00 - 498,00 | A1 | Z-17.1-911 | 5,80 | 14,80 - 22,20 | 0,80 | 0,96 | 5-10
Mauerwerk aus Planfüllziegeln - bezeichnet als Planfüllziegel PFZ - im Dünnbettverfahren | 37125 | innen | 12 | F 30, F 90, R 30, R 90, REI 30, REI 90, REI-M 90 | 10 DF, 12 DF, 12 DFL, 15 DF | Mauerziegel | 175,00 - 300,00 | 249,00 | 373,00 - 498,00 | A1 | Z-17.1-911 | 5,80 | 14,80 - 22,20 | 0,80 | 0,96 | 5-10
powered by Heinze