## August Lücking
August Lücking
Name | HAN | Anwendungsbereich | Druckfestigkeitsklasse | Format | Produkt | Breite (mm) | Höhe (mm) | Länge (mm) | Brandverhalten | Zulassungs-/Prüfzeugnis-Nr | Druckfestigkeit (N/mm²) | Gewicht (kg) | Rohdichteklasse Mauerstein (kg/dm³) | Wärmeleitfähigkeit (W/(m*K)) | Wasserdampfdiffusionswiderstand (µ) | Bilder
Lücking Planziegel W12 | 03670 | außen | 8 | 10 DF | Mauerziegel | 240,00 | 249,00 | 307,00 | A1 | Z-17.1-1129 | 2,60 | 11,90 | 0,65 | 0,12 | 5-10 | https://cdn.ais-online.de/m2/14/4811114/images/83/44203983px2314x2079.jpg
powered by Heinze