## August Lücking
August Lücking
Name | HAN | Anwendungsbereich | Druckfestigkeitsklasse | Feuerwiderstandsklasse | Format | Produkt | Breite (mm) | Höhe (mm) | Länge (mm) | Brandverhalten | Zulassungs-/Prüfzeugnis-Nr | Druckfestigkeit (N/mm²) | Gewicht (kg) | Rohdichteklasse Mauerstein (kg/dm³) | U-Wert (W/(m²K)) | Wärmeleitfähigkeit (W/(m*K)) | Wasserdampfdiffusionswiderstand (µ) | Bilder
Lücking Planziegel W75 |  | außen | 6 | F 30, F 90, R 30, REI 90 | 12 DF, 14 DF, 16 DFXL | Mauerziegel | 365,00 - 500,00 | 249,00 | 247,00 | A1 | Z-17.1-1147 | 1,80 | 13,50 - 18,50 | 0,60 | 0,14 - 0,20 | 0,08 | 5-10 | https://cdn.ais-online.de/m2/14/4811114/images/84/44203984px2314x2079.jpg
Mauerwerk aus Planhochlochziegeln mit Stoßfugenverzahnung - bezeichnet als ThermoPlan W75 HLZ - im Dünnbettverfahren mit gedeckelter Lagerfuge | 02643 | außen | 6 | F 30, F 90, R 30, REI 90 | 12 DF, 14 DF, 16 DFXL | Mauerziegel | 365,00 - 500,00 | 249,00 | 247,00 | A1 | Z-17.1-1147 | 1,80 | 13,50 - 18,50 | 0,60 | 0,14 - 0,20 | 0,08 | 5-10
Mauerwerk aus Planhochlochziegeln mit Stoßfugenverzahnung - bezeichnet als ThermoPlan W75 HLZ - im Dünnbettverfahren mit gedeckelter Lagerfuge | 02644 | außen | 6 | F 30, F 90, R 30, REI 90 | 12 DF, 14 DF, 16 DFXL | Mauerziegel | 365,00 - 500,00 | 249,00 | 247,00 | A1 | Z-17.1-1147 | 1,80 | 13,50 - 18,50 | 0,60 | 0,14 - 0,20 | 0,08 | 5-10
Mauerwerk aus Planhochlochziegeln mit Stoßfugenverzahnung - bezeichnet als ThermoPlan W75 HLZ - im Dünnbettverfahren | 02648 | außen | 6 | F 30, F 90, R 30, REI 90 | 12 DF, 14 DF, 16 DFXL | Mauerziegel | 365,00 - 500,00 | 249,00 | 247,00 | A1 | Z-17.1-1147 | 1,80 | 13,50 - 18,50 | 0,60 | 0,14 - 0,20 | 0,08 | 5-10
powered by Heinze