## August Lücking
August Lücking
Name | HAN | Anwendungsbereich | Druckfestigkeitsklasse | Feuerwiderstandsklasse | Format | Produkt | Breite (mm) | Höhe (mm) | Länge (mm) | Brandverhalten | Zulassungs-/Prüfzeugnis-Nr | Druckfestigkeit (N/mm²) | Gewicht (kg) | Rohdichteklasse Mauerstein (kg/dm³) | U-Wert (W/(m²K)) | Wärmeleitfähigkeit (W/(m*K)) | Wasserdampfdiffusionswiderstand (µ) | Bilder
Lücking Planziegel W8 |  | außen | 8 | F 30, F 90, R 30, REI 90, REI-M 90 | 12 DF, 14 DF, 16 DFXL | Mauerziegel | 365,00 - 500,00 | 249,00 | 247,00 | A1 | Z-17.1-946 | 2,60 | 13,50 - 18,00 | 0,60 | 0,15 - 0,21 | 0,08 | 5-10 | https://cdn.ais-online.de/m2/14/4811114/images/81/44203981px2314x2079.jpg
Mauerwerk aus Planhochlochziegeln mit Stoßfugenverzahnung - bezeichnet als ThermoPlan W8 HLZ - im Dünnbettverfahren als deckelndes Mörtelband | 02668 | außen | 8 | F 30, F 90, R 30, REI 90, REI-M 90 | 12 DF, 14 DF, 16 DFXL | Mauerziegel | 365,00 - 500,00 | 249,00 | 247,00 | A1 | Z-17.1-946 | 2,60 | 13,50 - 18,00 | 0,60 | 0,15 - 0,21 | 0,08 | 5-10
Mauerwerk aus Planhochlochziegeln mit Stoßfugenverzahnung - bezeichnet als ThermoPlan W8 HLZ - im Dünnbettverfahren als deckelndes Mörtelband | 02663 | außen | 8 | F 30, F 90, R 30, REI 90, REI-M 90 | 12 DF, 14 DF, 16 DFXL | Mauerziegel | 365,00 - 500,00 | 249,00 | 247,00 | A1 | Z-17.1-946 | 2,60 | 13,50 - 18,00 | 0,60 | 0,15 - 0,21 | 0,08 | 5-10
Mauerwerk aus Planhochlochziegeln mit Stoßfugenverzahnung - bezeichnet als ThermoPlan W8 HLZ - im Dünnbettverfahren als deckelndes Mörtelband | 02664 | außen | 8 | F 30, F 90, R 30, REI 90, REI-M 90 | 12 DF, 14 DF, 16 DFXL | Mauerziegel | 365,00 - 500,00 | 249,00 | 247,00 | A1 | Z-17.1-946 | 2,60 | 13,50 - 18,00 | 0,60 | 0,15 - 0,21 | 0,08 | 5-10
powered by Heinze