## August Lücking
August Lücking
Name | HAN | Anwendungsbereich | Druckfestigkeitsklasse | Feuerwiderstandsklasse | Format | Produkt | Breite (mm) | Höhe (mm) | Länge (mm) | Brandverhalten | Zulassungs-/Prüfzeugnis-Nr | Druckfestigkeit (N/mm²) | Gewicht (kg) | Rohdichteklasse Mauerstein (kg/dm³) | U-Wert (W/(m²K)) | Wärmeleitfähigkeit (W/(m*K)) | Wasserdampfdiffusionswiderstand (µ) | Bilder
Lücking ThermoPlan MZ65 |  | außen | 8 | F 30, F 60, F 90, R 60, R 90, REI 30, REI 90, REI-M 90 | 10 DF, 12 DF, 14 DF, 16 DF | Mauerziegel | 300,00 - 490,00 | 249,00 | 248,00 | A1 | Z-17.1-1086 | 2,20 | 10,30 - 16,80 | 0,55 | 0,13 - 0,21 | 0,07 | 5-10 | https://cdn.ais-online.de/m2/14/4811114/images/73/44203973px2314x1973.jpg
Mauerwerk aus Planhochlochziegeln mit integrierter Wärmedämmung bezeichnet als ThermoPlan MZ65 im Dünnbettverfahren mit gedeckelter Lagerfuge | 66514 | außen | 8 | F 30, F 60, F 90, R 60, R 90, REI 30, REI 90, REI-M 90 | 10 DF, 12 DF, 14 DF, 16 DF | Mauerziegel | 300,00 - 490,00 | 249,00 | 248,00 | A1 | Z-17.1-1086 | 2,20 | 10,30 - 16,80 | 0,55 | 0,13 - 0,21 | 0,07 | 5-10
Mauerwerk aus Planhochlochziegeln mit integrierter Wärmedämmung bezeichnet als ThermoPlan MZ65 im Dünnbettverfahren mit gedeckelter Lagerfuge | 66516 | außen | 8 | F 30, F 60, F 90, R 60, R 90, REI 30, REI 90, REI-M 90 | 10 DF, 12 DF, 14 DF, 16 DF | Mauerziegel | 300,00 - 490,00 | 249,00 | 248,00 | A1 | Z-17.1-1086 | 2,20 | 10,30 - 16,80 | 0,55 | 0,13 - 0,21 | 0,07 | 5-10
Mauerwerk aus Planhochlochziegeln mit integrierter Wärmedämmung bezeichnet als ThermoPlan MZ65 im Dünnbettverfahren mit gedeckelter Lagerfuge | 66512 | außen | 8 | F 30, F 60, F 90, R 60, R 90, REI 30, REI 90, REI-M 90 | 10 DF, 12 DF, 14 DF, 16 DF | Mauerziegel | 300,00 - 490,00 | 249,00 | 248,00 | A1 | Z-17.1-1086 | 2,20 | 10,30 - 16,80 | 0,55 | 0,13 - 0,21 | 0,07 | 5-10
Mauerwerk aus Planhochlochziegeln mit integrierter Wärmedämmung bezeichnet als ThermoPlan MZ65 im Dünnbettverfahren mit gedeckelter Lagerfuge | 66511 | außen | 8 | F 30, F 60, F 90, R 60, R 90, REI 30, REI 90, REI-M 90 | 10 DF, 12 DF, 14 DF, 16 DF | Mauerziegel | 300,00 - 490,00 | 249,00 | 248,00 | A1 | Z-17.1-1086 | 2,20 | 10,30 - 16,80 | 0,55 | 0,13 - 0,21 | 0,07 | 5-10
powered by Heinze