## August Lücking
August Lücking
Name | HAN | Anwendungsbereich | Druckfestigkeitsklasse | Feuerwiderstandsklasse | Format | Produkt | Breite (mm) | Höhe (mm) | Länge (mm) | Brandverhalten | Zulassungs-/Prüfzeugnis-Nr | Druckfestigkeit (N/mm²) | Gewicht (kg) | Rohdichteklasse Mauerstein (kg/dm³) | U-Wert (W/(m²K)) | Wärmeleitfähigkeit (W/(m*K)) | Wasserdampfdiffusionswiderstand (µ) | Bilder
Mauerwerk aus Planhochlochziegeln mit integrierter Wärmedämmung bezeichnet als ThermoPlan MZ90G im Dünnbettverfahren mit gedeckelter Lagerfuge | 67914 | außen | 12 | F 90, R 60, REI 90, REI-M 90 | 14 DF | Mauerziegel | 425,00 | 249,00 | 248,00 | A1 | Z-17.1-1164 | 4,50 | 18,40 | 0,70 | 0,20 | 0,09 | 5-10
powered by Heinze