## August Lücking
August Lücking
Name | HAN | Anwendungsbereich | Druckfestigkeitsklasse | Feuerwiderstandsklasse | Format | Produkt | Breite (mm) | Höhe (mm) | Länge (mm) | Brandverhalten | Zulassungs-/Prüfzeugnis-Nr | Druckfestigkeit (N/mm²) | Gewicht (kg) | Rohdichteklasse Mauerstein (kg/dm³) | Wärmeleitfähigkeit (W/(m*K)) | Wasserdampfdiffusionswiderstand (µ) | Bilder
Mauerwerk aus Planhochlochziegeln mit Stoßfugenverzahnung - bezeichnet als Planschallschutzziegel HLZ B 20-1,4 - im Dünnbettverfahren | 02617 | innen | 20 | EI 180, F 120, F 180, F 90, R 120, REI 90, REI-M 90 | 7,5 DFZ | Mauerziegel | 175,00 | 249,00 | 308,00 | A1 | Z-17.1-913 | 6,30 | 18,70 | 1,40 | 0,58 | 5-10
powered by Heinze