## August Lücking
August Lücking
Name | HAN | Anwendungsbereich | Druckfestigkeitsklasse | Format | Produkt | Breite (mm) | Höhe (mm) | Länge (mm) | Brandverhalten | Zulassungs-/Prüfzeugnis-Nr | Druckfestigkeit (N/mm²) | Gewicht (kg) | Rohdichteklasse Mauerstein (kg/dm³) | Wärmeleitfähigkeit (W/(m*K)) | Wasserdampfdiffusionswiderstand (µ) | Bilder
Mauerwerk aus Planhochlochziegeln mit Stoßfugenverzahnung - bezeichnet als ThermoPlan T14 HLZ - im Dünnbettverfahren als deckelndes Mörtelband | 03649 | außen | 12 | 9 DF | Mauerziegel | 175,00 | 249,00 | 372,00 | A1 | Z-17.1-1131 | 3,40 | 11,40 | 0,70 | 0,15 | 5-10
powered by Heinze