## August Lücking
August Lücking
Name | HAN | Anwendungsbereich | Druckfestigkeitsklasse | Feuerwiderstandsklasse | Format | Produkt | Breite (mm) | Höhe (mm) | Länge (mm) | Brandverhalten | Zulassungs-/Prüfzeugnis-Nr | Druckfestigkeit (N/mm²) | Gewicht (kg) | Rohdichteklasse Mauerstein (kg/dm³) | Wärmeleitfähigkeit (W/(m*K)) | Wasserdampfdiffusionswiderstand (µ) | Bilder
Mauerwerk aus Planhochlochziegeln mit Stoßfugenverzahnung - bezeichnet als ThermoPlan T18 HLZ - im Dünnbettverfahren | 03609 | außen | 12 | F 60, REI 60 | 9 DF | Mauerziegel | 175,00 | 249,00 | 372,00 | A1 | Z-17.1-887 | 4,70 | 13,00 | 0,80 | 0,18 | 5-10
powered by Heinze