## Austrotherm Dämmstoffe
Austrotherm Dämmstoffe
Name | GTIN | HAN | Anwendungsgebiet Wärmedämmstoff | Ausführung | Farbton | Oberfläche | Produkt | Werkstoff | Breite (mm) | Länge (mm) | Stärke (mm) | Befestigung | Brandverhalten | Diffusionsverhalten | Druckbelastbarkeitsstufe | ENV1.2 Qualitätsstufe | Feuchteverhalten Dämmstoff | Kantenausführung | Kaschierung | Risikominimierung BNB 1.1.6 | Status BNB (Bewertungssystem Nachhaltiges Bauen) | Wärmeleitfähigkeitsstufe | Bemessungswert Wärmeleitfähigkeit (W/(m*K)) | Dichte (kg/m³) | Druckfestigkeit (N/mm²) | Nennwert der Wärmeleitfähigkeit (W/(m*K)) | Temperaturbeständigkeit (°C) | Wärmeleitfähigkeit (W/(m*K)) | Belastbarkeitsgruppe | SHI-Produktpass-Nr. | Vorteile von Austrotherm XPS | Bilder
Austrotherm XPS PLUS 30 SF Höchstwärmedämmende Dämmplatte |  |  | DAA, DAD, DEO, DI, DUK, PB, PW, WAB, WI, WZ | Platte | rosa | glatt | Dämmplatte | Extrudiertes Polystyrol (XPS) | 600,00 | 1.250,00 | 80,00 - 400,00 | kleben | E | diffusionsoffen | dh - hohe Druckbelastbarkeit | 4 von 4 | durchgehend Wasser abweisend | Stufenfalz | unkaschiert | 3 von 5 | erfüllt | 032 | 0,03 | 30,00 | 0,30 | 0,03 | 70,00 | 0,03 | BG 30 | 15166-10-1003 | Ausgezeichnete Wärmedämmung, Hohe Druckfestigkeit, Wasserresistenz, Witterungsbeständigkeit, Einfache Verarbeitung, Langlebigkeit, Wiederverwendbarkeit, Recyclebar | https://cdn.ais-online.de/m2/76/1754776/images/07/48632607px2000x1388.jpg https://cdn.ais-online.de/m2/76/1754776/images/90/49015290px827x472.jpg
Austrotherm XPS PLUS 30 SF 1250x600x080 mm, 5 Stk./BD | 9007646108870 | XGSFPLUS30 080 | DAA, DAD, DEO, DI, DUK, PB, PW, WAB, WI, WZ | Platte | rosa | glatt | Dämmplatte | Extrudiertes Polystyrol (XPS) | 600,00 | 1.250,00 | 80,00 - 400,00 | kleben | E | diffusionsoffen | dh - hohe Druckbelastbarkeit | 4 von 4 | durchgehend Wasser abweisend | Stufenfalz | unkaschiert | 3 von 5 | erfüllt | 032 | 0,03 | 30,00 | 0,30 | 0,03 | 70,00 | 0,03 | BG 30 | 15166-10-1003 | Ausgezeichnete Wärmedämmung, Hohe Druckfestigkeit, Wasserresistenz, Witterungsbeständigkeit, Einfache Verarbeitung, Langlebigkeit, Wiederverwendbarkeit, Recyclebar | https://cdn.ais-online.de/m2/76/1754776/images/07/48632607px2000x1388.jpg https://cdn.ais-online.de/m2/76/1754776/images/90/49015290px827x472.jpg
Austrotherm XPS PLUS 30 SF 1250x600x100 mm, 4 Stk./BD | 9007646108887 | XGSFPLUS30 100 | DAA, DAD, DEO, DI, DUK, PB, PW, WAB, WI, WZ | Platte | rosa | glatt | Dämmplatte | Extrudiertes Polystyrol (XPS) | 600,00 | 1.250,00 | 80,00 - 400,00 | kleben | E | diffusionsoffen | dh - hohe Druckbelastbarkeit | 4 von 4 | durchgehend Wasser abweisend | Stufenfalz | unkaschiert | 3 von 5 | erfüllt | 032 | 0,03 | 30,00 | 0,30 | 0,03 | 70,00 | 0,03 | BG 30 | 15166-10-1003 | Ausgezeichnete Wärmedämmung, Hohe Druckfestigkeit, Wasserresistenz, Witterungsbeständigkeit, Einfache Verarbeitung, Langlebigkeit, Wiederverwendbarkeit, Recyclebar | https://cdn.ais-online.de/m2/76/1754776/images/07/48632607px2000x1388.jpg https://cdn.ais-online.de/m2/76/1754776/images/90/49015290px827x472.jpg
Austrotherm XPS PLUS 30 SF 1250x600x120 mm, 4 Stk./BD | 9007646108894 | XGSFPLUS30 120 | DAA, DAD, DEO, DI, DUK, PB, PW, WAB, WI, WZ | Platte | rosa | glatt | Dämmplatte | Extrudiertes Polystyrol (XPS) | 600,00 | 1.250,00 | 80,00 - 400,00 | kleben | E | diffusionsoffen | dh - hohe Druckbelastbarkeit | 4 von 4 | durchgehend Wasser abweisend | Stufenfalz | unkaschiert | 3 von 5 | erfüllt | 032 | 0,03 | 30,00 | 0,30 | 0,03 | 70,00 | 0,03 | BG 30 | 15166-10-1003 | Ausgezeichnete Wärmedämmung, Hohe Druckfestigkeit, Wasserresistenz, Witterungsbeständigkeit, Einfache Verarbeitung, Langlebigkeit, Wiederverwendbarkeit, Recyclebar | https://cdn.ais-online.de/m2/76/1754776/images/07/48632607px2000x1388.jpg https://cdn.ais-online.de/m2/76/1754776/images/90/49015290px827x472.jpg
Austrotherm XPS PLUS 30 SF 1250x600x140 mm, 3 Stk./BD | 9007646108900 | XGSFPLUS30 140 | DAA, DAD, DEO, DI, DUK, PB, PW, WAB, WI, WZ | Platte | rosa | glatt | Dämmplatte | Extrudiertes Polystyrol (XPS) | 600,00 | 1.250,00 | 80,00 - 400,00 | kleben | E | diffusionsoffen | dh - hohe Druckbelastbarkeit | 4 von 4 | durchgehend Wasser abweisend | Stufenfalz | unkaschiert | 3 von 5 | erfüllt | 032 | 0,03 | 30,00 | 0,30 | 0,03 | 70,00 | 0,03 | BG 30 | 15166-10-1003 | Ausgezeichnete Wärmedämmung, Hohe Druckfestigkeit, Wasserresistenz, Witterungsbeständigkeit, Einfache Verarbeitung, Langlebigkeit, Wiederverwendbarkeit, Recyclebar | https://cdn.ais-online.de/m2/76/1754776/images/07/48632607px2000x1388.jpg https://cdn.ais-online.de/m2/76/1754776/images/90/49015290px827x472.jpg
Austrotherm XPS PLUS 30 SF 1250x600x160 mm, 3 Stk./BD | 9007646108917 | XGSFPLUS30 160 | DAA, DAD, DEO, DI, DUK, PB, PW, WAB, WI, WZ | Platte | rosa | glatt | Dämmplatte | Extrudiertes Polystyrol (XPS) | 600,00 | 1.250,00 | 80,00 - 400,00 | kleben | E | diffusionsoffen | dh - hohe Druckbelastbarkeit | 4 von 4 | durchgehend Wasser abweisend | Stufenfalz | unkaschiert | 3 von 5 | erfüllt | 032 | 0,03 | 30,00 | 0,30 | 0,03 | 70,00 | 0,03 | BG 30 | 15166-10-1003 | Ausgezeichnete Wärmedämmung, Hohe Druckfestigkeit, Wasserresistenz, Witterungsbeständigkeit, Einfache Verarbeitung, Langlebigkeit, Wiederverwendbarkeit, Recyclebar | https://cdn.ais-online.de/m2/76/1754776/images/07/48632607px2000x1388.jpg https://cdn.ais-online.de/m2/76/1754776/images/90/49015290px827x472.jpg
Austrotherm XPS PLUS 30 SF 1250x600x180 mm, 2 Stk./BD | 9007646108924 | XGSFPLUS30 180 | DAA, DAD, DEO, DI, DUK, PB, PW, WAB, WI, WZ | Platte | rosa | glatt | Dämmplatte | Extrudiertes Polystyrol (XPS) | 600,00 | 1.250,00 | 80,00 - 400,00 | kleben | E | diffusionsoffen | dh - hohe Druckbelastbarkeit | 4 von 4 | durchgehend Wasser abweisend | Stufenfalz | unkaschiert | 3 von 5 | erfüllt | 032 | 0,03 | 30,00 | 0,30 | 0,03 | 70,00 | 0,03 | BG 30 | 15166-10-1003 | Ausgezeichnete Wärmedämmung, Hohe Druckfestigkeit, Wasserresistenz, Witterungsbeständigkeit, Einfache Verarbeitung, Langlebigkeit, Wiederverwendbarkeit, Recyclebar | https://cdn.ais-online.de/m2/76/1754776/images/07/48632607px2000x1388.jpg https://cdn.ais-online.de/m2/76/1754776/images/90/49015290px827x472.jpg
Austrotherm XPS PLUS 30 SF 1250x600x200 mm, 2 Stk./BD | 9007646108931 | XGSFPLUS30 200 | DAA, DAD, DEO, DI, DUK, PB, PW, WAB, WI, WZ | Platte | rosa | glatt | Dämmplatte | Extrudiertes Polystyrol (XPS) | 600,00 | 1.250,00 | 80,00 - 400,00 | kleben | E | diffusionsoffen | dh - hohe Druckbelastbarkeit | 4 von 4 | durchgehend Wasser abweisend | Stufenfalz | unkaschiert | 3 von 5 | erfüllt | 032 | 0,03 | 30,00 | 0,30 | 0,03 | 70,00 | 0,03 | BG 30 | 15166-10-1003 | Ausgezeichnete Wärmedämmung, Hohe Druckfestigkeit, Wasserresistenz, Witterungsbeständigkeit, Einfache Verarbeitung, Langlebigkeit, Wiederverwendbarkeit, Recyclebar | https://cdn.ais-online.de/m2/76/1754776/images/07/48632607px2000x1388.jpg https://cdn.ais-online.de/m2/76/1754776/images/90/49015290px827x472.jpg
Austrotherm XPS PLUS 30 SF 1250x600x220 mm, 2 Stk./BD | 9007646110224 | XGSFPLUS30 220 | DAA, DAD, DEO, DI, DUK, PB, PW, WAB, WI, WZ | Platte | rosa | glatt | Dämmplatte | Extrudiertes Polystyrol (XPS) | 600,00 | 1.250,00 | 80,00 - 400,00 | kleben | E | diffusionsoffen | dh - hohe Druckbelastbarkeit | 4 von 4 | durchgehend Wasser abweisend | Stufenfalz | unkaschiert | 3 von 5 | erfüllt | 032 | 0,03 | 30,00 | 0,30 | 0,03 | 70,00 | 0,03 | BG 30 | 15166-10-1003 | Ausgezeichnete Wärmedämmung, Hohe Druckfestigkeit, Wasserresistenz, Witterungsbeständigkeit, Einfache Verarbeitung, Langlebigkeit, Wiederverwendbarkeit, Recyclebar | https://cdn.ais-online.de/m2/76/1754776/images/07/48632607px2000x1388.jpg https://cdn.ais-online.de/m2/76/1754776/images/90/49015290px827x472.jpg
Austrotherm XPS PLUS 30 SF 1250x600x240 mm, 2 Stk./BD | 9007646110231 | XGSFPLUS30 240 | DAA, DAD, DEO, DI, DUK, PB, PW, WAB, WI, WZ | Platte | rosa | glatt | Dämmplatte | Extrudiertes Polystyrol (XPS) | 600,00 | 1.250,00 | 80,00 - 400,00 | kleben | E | diffusionsoffen | dh - hohe Druckbelastbarkeit | 4 von 4 | durchgehend Wasser abweisend | Stufenfalz | unkaschiert | 3 von 5 | erfüllt | 032 | 0,03 | 30,00 | 0,30 | 0,03 | 70,00 | 0,03 | BG 30 | 15166-10-1003 | Ausgezeichnete Wärmedämmung, Hohe Druckfestigkeit, Wasserresistenz, Witterungsbeständigkeit, Einfache Verarbeitung, Langlebigkeit, Wiederverwendbarkeit, Recyclebar | https://cdn.ais-online.de/m2/76/1754776/images/07/48632607px2000x1388.jpg https://cdn.ais-online.de/m2/76/1754776/images/90/49015290px827x472.jpg
Austrotherm XPS PLUS 30 SF 1250x600x260 mm, 2 Stk./BD | 9007646108863 | XGSFPLUS30 260 | DAA, DAD, DEO, DI, DUK, PB, PW, WAB, WI, WZ | Platte | rosa | glatt | Dämmplatte | Extrudiertes Polystyrol (XPS) | 600,00 | 1.250,00 | 80,00 - 400,00 | kleben | E | diffusionsoffen | dh - hohe Druckbelastbarkeit | 4 von 4 | durchgehend Wasser abweisend | Stufenfalz | unkaschiert | 3 von 5 | erfüllt | 032 | 0,03 | 30,00 | 0,30 | 0,03 | 70,00 | 0,03 | BG 30 | 15166-10-1003 | Ausgezeichnete Wärmedämmung, Hohe Druckfestigkeit, Wasserresistenz, Witterungsbeständigkeit, Einfache Verarbeitung, Langlebigkeit, Wiederverwendbarkeit, Recyclebar | https://cdn.ais-online.de/m2/76/1754776/images/07/48632607px2000x1388.jpg https://cdn.ais-online.de/m2/76/1754776/images/90/49015290px827x472.jpg
Austrotherm XPS PLUS 30 SF 1250x600x280 mm, 1 Stk./BD | 9007646109051 | XGSFPLUS30 280 | DAA, DAD, DEO, DI, DUK, PB, PW, WAB, WI, WZ | Platte | rosa | glatt | Dämmplatte | Extrudiertes Polystyrol (XPS) | 600,00 | 1.250,00 | 80,00 - 400,00 | kleben | E | diffusionsoffen | dh - hohe Druckbelastbarkeit | 4 von 4 | durchgehend Wasser abweisend | Stufenfalz | unkaschiert | 3 von 5 | erfüllt | 032 | 0,03 | 30,00 | 0,30 | 0,03 | 70,00 | 0,03 | BG 30 | 15166-10-1003 | Ausgezeichnete Wärmedämmung, Hohe Druckfestigkeit, Wasserresistenz, Witterungsbeständigkeit, Einfache Verarbeitung, Langlebigkeit, Wiederverwendbarkeit, Recyclebar | https://cdn.ais-online.de/m2/76/1754776/images/07/48632607px2000x1388.jpg https://cdn.ais-online.de/m2/76/1754776/images/90/49015290px827x472.jpg
Austrotherm XPS PLUS 30 SF 1250x600x300 mm, 1 Stk./BD | 9007646110262 | XGSFPLUS30 300 | DAA, DAD, DEO, DI, DUK, PB, PW, WAB, WI, WZ | Platte | rosa | glatt | Dämmplatte | Extrudiertes Polystyrol (XPS) | 600,00 | 1.250,00 | 80,00 - 400,00 | kleben | E | diffusionsoffen | dh - hohe Druckbelastbarkeit | 4 von 4 | durchgehend Wasser abweisend | Stufenfalz | unkaschiert | 3 von 5 | erfüllt | 032 | 0,03 | 30,00 | 0,30 | 0,03 | 70,00 | 0,03 | BG 30 | 15166-10-1003 | Ausgezeichnete Wärmedämmung, Hohe Druckfestigkeit, Wasserresistenz, Witterungsbeständigkeit, Einfache Verarbeitung, Langlebigkeit, Wiederverwendbarkeit, Recyclebar | https://cdn.ais-online.de/m2/76/1754776/images/07/48632607px2000x1388.jpg https://cdn.ais-online.de/m2/76/1754776/images/90/49015290px827x472.jpg
Austrotherm XPS PLUS 30 SF 1250x600x320 mm, 1 Stk./BD | 9007646099413 | XGSFPLUS30 320 | DAA, DAD, DEO, DI, DUK, PB, PW, WAB, WI, WZ | Platte | rosa | glatt | Dämmplatte | Extrudiertes Polystyrol (XPS) | 600,00 | 1.250,00 | 80,00 - 400,00 | kleben | E | diffusionsoffen | dh - hohe Druckbelastbarkeit | 4 von 4 | durchgehend Wasser abweisend | Stufenfalz | unkaschiert | 3 von 5 | erfüllt | 032 | 0,03 | 30,00 | 0,30 | 0,03 | 70,00 | 0,03 | BG 30 | 15166-10-1003 | Ausgezeichnete Wärmedämmung, Hohe Druckfestigkeit, Wasserresistenz, Witterungsbeständigkeit, Einfache Verarbeitung, Langlebigkeit, Wiederverwendbarkeit, Recyclebar | https://cdn.ais-online.de/m2/76/1754776/images/07/48632607px2000x1388.jpg https://cdn.ais-online.de/m2/76/1754776/images/90/49015290px827x472.jpg
Austrotherm XPS PLUS 30 SF 1250x600x340 mm, 1 Stk./BD | 9007646110286 | XGSFPLUS30 340 | DAA, DAD, DEO, DI, DUK, PB, PW, WAB, WI, WZ | Platte | rosa | glatt | Dämmplatte | Extrudiertes Polystyrol (XPS) | 600,00 | 1.250,00 | 80,00 - 400,00 | kleben | E | diffusionsoffen | dh - hohe Druckbelastbarkeit | 4 von 4 | durchgehend Wasser abweisend | Stufenfalz | unkaschiert | 3 von 5 | erfüllt | 032 | 0,03 | 30,00 | 0,30 | 0,03 | 70,00 | 0,03 | BG 30 | 15166-10-1003 | Ausgezeichnete Wärmedämmung, Hohe Druckfestigkeit, Wasserresistenz, Witterungsbeständigkeit, Einfache Verarbeitung, Langlebigkeit, Wiederverwendbarkeit, Recyclebar | https://cdn.ais-online.de/m2/76/1754776/images/07/48632607px2000x1388.jpg https://cdn.ais-online.de/m2/76/1754776/images/90/49015290px827x472.jpg
Austrotherm XPS PLUS 30 SF 1250x600x360 mm, 1 Stk./BD | 9007646099420 | XGSFPLUS30 360 | DAA, DAD, DEO, DI, DUK, PB, PW, WAB, WI, WZ | Platte | rosa | glatt | Dämmplatte | Extrudiertes Polystyrol (XPS) | 600,00 | 1.250,00 | 80,00 - 400,00 | kleben | E | diffusionsoffen | dh - hohe Druckbelastbarkeit | 4 von 4 | durchgehend Wasser abweisend | Stufenfalz | unkaschiert | 3 von 5 | erfüllt | 032 | 0,03 | 30,00 | 0,30 | 0,03 | 70,00 | 0,03 | BG 30 | 15166-10-1003 | Ausgezeichnete Wärmedämmung, Hohe Druckfestigkeit, Wasserresistenz, Witterungsbeständigkeit, Einfache Verarbeitung, Langlebigkeit, Wiederverwendbarkeit, Recyclebar | https://cdn.ais-online.de/m2/76/1754776/images/07/48632607px2000x1388.jpg https://cdn.ais-online.de/m2/76/1754776/images/90/49015290px827x472.jpg
Austrotherm XPS PLUS 30 SF 1250x600x380 mm, 1 Stk./BD | 9007646099437 | XGSFPLUS30 380 | DAA, DAD, DEO, DI, DUK, PB, PW, WAB, WI, WZ | Platte | rosa | glatt | Dämmplatte | Extrudiertes Polystyrol (XPS) | 600,00 | 1.250,00 | 80,00 - 400,00 | kleben | E | diffusionsoffen | dh - hohe Druckbelastbarkeit | 4 von 4 | durchgehend Wasser abweisend | Stufenfalz | unkaschiert | 3 von 5 | erfüllt | 032 | 0,03 | 30,00 | 0,30 | 0,03 | 70,00 | 0,03 | BG 30 | 15166-10-1003 | Ausgezeichnete Wärmedämmung, Hohe Druckfestigkeit, Wasserresistenz, Witterungsbeständigkeit, Einfache Verarbeitung, Langlebigkeit, Wiederverwendbarkeit, Recyclebar | https://cdn.ais-online.de/m2/76/1754776/images/07/48632607px2000x1388.jpg https://cdn.ais-online.de/m2/76/1754776/images/90/49015290px827x472.jpg
Austrotherm XPS PLUS 30 SF 1250x600x400 mm, 1 Stk./BD | 9007646110316 | XGSFPLUS30 400 | DAA, DAD, DEO, DI, DUK, PB, PW, WAB, WI, WZ | Platte | rosa | glatt | Dämmplatte | Extrudiertes Polystyrol (XPS) | 600,00 | 1.250,00 | 80,00 - 400,00 | kleben | E | diffusionsoffen | dh - hohe Druckbelastbarkeit | 4 von 4 | durchgehend Wasser abweisend | Stufenfalz | unkaschiert | 3 von 5 | erfüllt | 032 | 0,03 | 30,00 | 0,30 | 0,03 | 70,00 | 0,03 | BG 30 | 15166-10-1003 | Ausgezeichnete Wärmedämmung, Hohe Druckfestigkeit, Wasserresistenz, Witterungsbeständigkeit, Einfache Verarbeitung, Langlebigkeit, Wiederverwendbarkeit, Recyclebar | https://cdn.ais-online.de/m2/76/1754776/images/07/48632607px2000x1388.jpg https://cdn.ais-online.de/m2/76/1754776/images/90/49015290px827x472.jpg
powered by Heinze