## Austrotherm Dämmstoffe
Austrotherm Dämmstoffe
Name | GTIN | HAN | Anwendungsgebiet Wärmedämmstoff | Ausführung | Farbton | Oberfläche | Produkt | Werkstoff | Breite (mm) | Länge (mm) | Stärke (mm) | Befestigung | Brandverhalten | Diffusionsverhalten | Druckbelastbarkeitsstufe | ENV1.2 Qualitätsstufe | Feuchteverhalten Dämmstoff | Kantenausführung | Kaschierung | Risikominimierung BNB 1.1.6 | Status BNB (Bewertungssystem Nachhaltiges Bauen) | Wärmeleitfähigkeitsstufe | Bemessungswert Wärmeleitfähigkeit (W/(m*K)) | Dichte (kg/m³) | Druckfestigkeit (N/mm²) | Nennwert der Wärmeleitfähigkeit (W/(m*K)) | Temperaturbeständigkeit (°C) | Wärmeleitfähigkeit (W/(m*K)) | Belastbarkeitsgruppe | ENV 1.2 Qualitätsstufe | SHI-Produktpass-Nr. | Vorteile von Austrotherm XPS | Bilder
Austrotherm XPS PLUS P GK 10 CM 1250x600x100 mm, 4 Stk./BD | 9007646110729 | XPGKPLUS 100 | DI, WAB, WAS, WI, WZ | Platte | rosa | geprägt | Dämmplatte | Extrudiertes Polystyrol (XPS) | 600,00 | 1.250,00 | 100,00 | kleben | E | diffusionsoffen | dh - hohe Druckbelastbarkeit | 4 von 4 | durchgehend Wasser abweisend | gerade | unkaschiert | 3 von 5 | erfüllt | 032 | 0,03 | 30,00 | 0,30 | 0,03 | 70,00 | 0,03 | BG 30 | Außenanwendung | 15166-10-1000 | Ausgezeichnete Wärmedämmung, Hohe Druckfestigkeit, Wasserresistenz, Witterungsbeständigkeit, Einfache Verarbeitung, Langlebigkeit, Wiederverwendbarkeit, Recyclebar | https://cdn.ais-online.de/m2/76/1754776/images/91/48632591px5700x4300.jpg https://cdn.ais-online.de/m2/76/1754776/images/00/49015300px827x472.jpg
powered by Heinze