## Austrotherm Dämmstoffe
Austrotherm Dämmstoffe
Name | GTIN | HAN | Anwendungsgebiet Wärmedämmstoff | Ausführung | Farbton | Oberfläche | Produkt | Werkstoff | Breite (mm) | Länge (mm) | Stärke (mm) | Befestigung | Brandverhalten | Diffusionsverhalten | Druckbelastbarkeitsstufe | Feuchteverhalten Dämmstoff | Kantenausführung | Kaschierung | Wärmeleitfähigkeitsstufe | Bemessungswert Wärmeleitfähigkeit (W/(m*K)) | Dichte (kg/m³) | Druckfestigkeit (N/mm²) | Nennwert der Wärmeleitfähigkeit (W/(m*K)) | Temperaturbeständigkeit (°C) | Wärmeleitfähigkeit (W/(m*K)) | Belastbarkeitsgruppe | Vorteile von Austrotherm XPS | Bilder
Austrotherm XPS TOP 30 GK Wärmedämmplatte |  |  | DAD, DEO, DI, WAB, WI, WZ | Platte | rosa | glatt | Dämmplatte | Extrudiertes Polystyrol (XPS) | 600,00 | 1.250,00 | 30,00 - 100,00 | kleben | E | diffusionsoffen | dh - hohe Druckbelastbarkeit | durchgehend Wasser abweisend | gerade | unkaschiert | 032, 033, 035 | 0,03 - 0,04 | 30,00 | 0,30 | 0,03 - 0,04 | 70,00 | 0,03 - 0,04 | BG 30 | Ausgezeichnete Wärmedämmung, Hohe Druckfestigkeit, Wasserresistenz, Witterungsbeständigkeit, Einfache Verarbeitung, Langlebigkeit, Wiederverwendbarkeit, Recyclebar | https://cdn.ais-online.de/m2/76/1754776/images/93/48632593px297x210.jpg https://cdn.ais-online.de/m2/76/1754776/images/84/49015284px827x472.jpg
Austrotherm XPS TOP 30 GK 10 CM 1250x600x100 mm, 4 Stk./BD | 9007646101239 | XGGKTOP30 100 | DAD, DEO, DI, WAB, WI, WZ | Platte | rosa | glatt | Dämmplatte | Extrudiertes Polystyrol (XPS) | 600,00 | 1.250,00 | 30,00 - 100,00 | kleben | E | diffusionsoffen | dh - hohe Druckbelastbarkeit | durchgehend Wasser abweisend | gerade | unkaschiert | 032, 033, 035 | 0,03 - 0,04 | 30,00 | 0,30 | 0,03 - 0,04 | 70,00 | 0,03 - 0,04 | BG 30 | Ausgezeichnete Wärmedämmung, Hohe Druckfestigkeit, Wasserresistenz, Witterungsbeständigkeit, Einfache Verarbeitung, Langlebigkeit, Wiederverwendbarkeit, Recyclebar | https://cdn.ais-online.de/m2/76/1754776/images/93/48632593px297x210.jpg https://cdn.ais-online.de/m2/76/1754776/images/84/49015284px827x472.jpg
Austrotherm XPS TOP 30 GK 3 CM 1250x600x30 mm, 14 Stk./BD | 9007646101185 | XGGKTOP30 030 | DAD, DEO, DI, WAB, WI, WZ | Platte | rosa | glatt | Dämmplatte | Extrudiertes Polystyrol (XPS) | 600,00 | 1.250,00 | 30,00 - 100,00 | kleben | E | diffusionsoffen | dh - hohe Druckbelastbarkeit | durchgehend Wasser abweisend | gerade | unkaschiert | 032, 033, 035 | 0,03 - 0,04 | 30,00 | 0,30 | 0,03 - 0,04 | 70,00 | 0,03 - 0,04 | BG 30 | Ausgezeichnete Wärmedämmung, Hohe Druckfestigkeit, Wasserresistenz, Witterungsbeständigkeit, Einfache Verarbeitung, Langlebigkeit, Wiederverwendbarkeit, Recyclebar | https://cdn.ais-online.de/m2/76/1754776/images/93/48632593px297x210.jpg https://cdn.ais-online.de/m2/76/1754776/images/84/49015284px827x472.jpg
Austrotherm XPS TOP 30 GK 4 CM 1250x600x40 mm, 10 Stk./BD | 9007646101192 | XGGKTOP30 040 | DAD, DEO, DI, WAB, WI, WZ | Platte | rosa | glatt | Dämmplatte | Extrudiertes Polystyrol (XPS) | 600,00 | 1.250,00 | 30,00 - 100,00 | kleben | E | diffusionsoffen | dh - hohe Druckbelastbarkeit | durchgehend Wasser abweisend | gerade | unkaschiert | 032, 033, 035 | 0,03 - 0,04 | 30,00 | 0,30 | 0,03 - 0,04 | 70,00 | 0,03 - 0,04 | BG 30 | Ausgezeichnete Wärmedämmung, Hohe Druckfestigkeit, Wasserresistenz, Witterungsbeständigkeit, Einfache Verarbeitung, Langlebigkeit, Wiederverwendbarkeit, Recyclebar | https://cdn.ais-online.de/m2/76/1754776/images/93/48632593px297x210.jpg https://cdn.ais-online.de/m2/76/1754776/images/84/49015284px827x472.jpg
Austrotherm XPS TOP 30 GK 5 CM 1250x600x50 mm, 8 Stk./BD | 9007646101208 | XGGKTOP30 050 | DAD, DEO, DI, WAB, WI, WZ | Platte | rosa | glatt | Dämmplatte | Extrudiertes Polystyrol (XPS) | 600,00 | 1.250,00 | 30,00 - 100,00 | kleben | E | diffusionsoffen | dh - hohe Druckbelastbarkeit | durchgehend Wasser abweisend | gerade | unkaschiert | 032, 033, 035 | 0,03 - 0,04 | 30,00 | 0,30 | 0,03 - 0,04 | 70,00 | 0,03 - 0,04 | BG 30 | Ausgezeichnete Wärmedämmung, Hohe Druckfestigkeit, Wasserresistenz, Witterungsbeständigkeit, Einfache Verarbeitung, Langlebigkeit, Wiederverwendbarkeit, Recyclebar | https://cdn.ais-online.de/m2/76/1754776/images/93/48632593px297x210.jpg https://cdn.ais-online.de/m2/76/1754776/images/84/49015284px827x472.jpg
Austrotherm XPS TOP 30 GK 6 CM 1250x600x60 mm, 7 Stk./BD | 9007646101215 | XGGKTOP30 060 | DAD, DEO, DI, WAB, WI, WZ | Platte | rosa | glatt | Dämmplatte | Extrudiertes Polystyrol (XPS) | 600,00 | 1.250,00 | 30,00 - 100,00 | kleben | E | diffusionsoffen | dh - hohe Druckbelastbarkeit | durchgehend Wasser abweisend | gerade | unkaschiert | 032, 033, 035 | 0,03 - 0,04 | 30,00 | 0,30 | 0,03 - 0,04 | 70,00 | 0,03 - 0,04 | BG 30 | Ausgezeichnete Wärmedämmung, Hohe Druckfestigkeit, Wasserresistenz, Witterungsbeständigkeit, Einfache Verarbeitung, Langlebigkeit, Wiederverwendbarkeit, Recyclebar | https://cdn.ais-online.de/m2/76/1754776/images/93/48632593px297x210.jpg https://cdn.ais-online.de/m2/76/1754776/images/84/49015284px827x472.jpg
Austrotherm XPS TOP 30 GK 8 CM 1250x600x80 mm, 5 Stk./BD | 9007646101222 | XGGKTOP30 080 | DAD, DEO, DI, WAB, WI, WZ | Platte | rosa | glatt | Dämmplatte | Extrudiertes Polystyrol (XPS) | 600,00 | 1.250,00 | 30,00 - 100,00 | kleben | E | diffusionsoffen | dh - hohe Druckbelastbarkeit | durchgehend Wasser abweisend | gerade | unkaschiert | 032, 033, 035 | 0,03 - 0,04 | 30,00 | 0,30 | 0,03 - 0,04 | 70,00 | 0,03 - 0,04 | BG 30 | Ausgezeichnete Wärmedämmung, Hohe Druckfestigkeit, Wasserresistenz, Witterungsbeständigkeit, Einfache Verarbeitung, Langlebigkeit, Wiederverwendbarkeit, Recyclebar | https://cdn.ais-online.de/m2/76/1754776/images/93/48632593px297x210.jpg https://cdn.ais-online.de/m2/76/1754776/images/84/49015284px827x472.jpg
powered by Heinze