## Austrotherm Dämmstoffe
Austrotherm Dämmstoffe
Name | GTIN | HAN | Anwendungsgebiet Wärmedämmstoff | Ausführung | Farbton | Oberfläche | Produkt | Werkstoff | Breite (mm) | Länge (mm) | Stärke (mm) | Befestigung | Brandverhalten | Diffusionsverhalten | Druckbelastbarkeitsstufe | ENV1.2 Qualitätsstufe | Feuchteverhalten Dämmstoff | Kantenausführung | Kaschierung | Risikominimierung BNB 1.1.6 | Status BNB (Bewertungssystem Nachhaltiges Bauen) | Wärmeleitfähigkeitsstufe | Bemessungswert Wärmeleitfähigkeit (W/(m*K)) | Dichte (kg/m³) | Druckfestigkeit (N/mm²) | Nennwert der Wärmeleitfähigkeit (W/(m*K)) | Temperaturbeständigkeit (°C) | Wärmeleitfähigkeit (W/(m*K)) | Belastbarkeitsgruppe | SHI-Produktpass-Nr. | Verfahren | Vorteile von Austrotherm XPS | Bilder
Austrotherm XPS TOP 30 SF Wärmedämmplatte |  |  | DEO, DI, DUK, PB, PW, WAB, WZ | Platte | rosa | glatt | Dämmplatte | Extrudiertes Polystyrol (XPS) | 600,00 | 1.250,00 | 30,00 - 200,00 | kleben | E | diffusionsoffen | dh - hohe Druckbelastbarkeit | 4 von 4 | durchgehend Wasser abweisend | Stufenfalz | unkaschiert | 3 von 5 | erfüllt | 032, 033, 035, 036, 037 | 0,03 - 0,04 | 30,00 | 0,30 | 0,03 - 0,04 | 70,00 | 0,03 - 0,04 | BG 30 | 15166-10-1004 | Thermobonding | Ausgezeichnete Wärmedämmung, Hohe Druckfestigkeit, Wasserresistenz, Witterungsbeständigkeit, Einfache Verarbeitung, Langlebigkeit, Wiederverwendbarkeit, Recyclebar | https://cdn.ais-online.de/m2/76/1754776/images/69/48632569px2000x1388.jpg https://cdn.ais-online.de/m2/76/1754776/images/94/49015294px827x472.jpg
Austrotherm XPS TOP 30 SF 10 CM 1250x600x100 mm, 4 Stk./BD | 9007646040590 | XGSFTOP30 100 _G | DEO, DI, DUK, PB, PW, WAB, WZ | Platte | rosa | glatt | Dämmplatte | Extrudiertes Polystyrol (XPS) | 600,00 | 1.250,00 | 30,00 - 200,00 | kleben | E | diffusionsoffen | dh - hohe Druckbelastbarkeit | 4 von 4 | durchgehend Wasser abweisend | Stufenfalz | unkaschiert | 3 von 5 | erfüllt | 032, 033, 035, 036, 037 | 0,03 - 0,04 | 30,00 | 0,30 | 0,03 - 0,04 | 70,00 | 0,03 - 0,04 | BG 30 | 15166-10-1004 | Thermobonding | Ausgezeichnete Wärmedämmung, Hohe Druckfestigkeit, Wasserresistenz, Witterungsbeständigkeit, Einfache Verarbeitung, Langlebigkeit, Wiederverwendbarkeit, Recyclebar | https://cdn.ais-online.de/m2/76/1754776/images/69/48632569px2000x1388.jpg https://cdn.ais-online.de/m2/76/1754776/images/94/49015294px827x472.jpg
Austrotherm XPS TOP 30 SF 12 CM 1250x600x120 mm, 4 Stk./BD | 9007646040606 | XGSFTOP30 120 _G | DEO, DI, DUK, PB, PW, WAB, WZ | Platte | rosa | glatt | Dämmplatte | Extrudiertes Polystyrol (XPS) | 600,00 | 1.250,00 | 30,00 - 200,00 | kleben | E | diffusionsoffen | dh - hohe Druckbelastbarkeit | 4 von 4 | durchgehend Wasser abweisend | Stufenfalz | unkaschiert | 3 von 5 | erfüllt | 032, 033, 035, 036, 037 | 0,03 - 0,04 | 30,00 | 0,30 | 0,03 - 0,04 | 70,00 | 0,03 - 0,04 | BG 30 | 15166-10-1004 | Thermobonding | Ausgezeichnete Wärmedämmung, Hohe Druckfestigkeit, Wasserresistenz, Witterungsbeständigkeit, Einfache Verarbeitung, Langlebigkeit, Wiederverwendbarkeit, Recyclebar | https://cdn.ais-online.de/m2/76/1754776/images/69/48632569px2000x1388.jpg https://cdn.ais-online.de/m2/76/1754776/images/94/49015294px827x472.jpg
Austrotherm XPS TOP 30 SF 14 CM 1250x600x140 mm, 3 Stk./BD | 9007646040613 | XGSFTOP30 140 _G | DEO, DI, DUK, PB, PW, WAB, WZ | Platte | rosa | glatt | Dämmplatte | Extrudiertes Polystyrol (XPS) | 600,00 | 1.250,00 | 30,00 - 200,00 | kleben | E | diffusionsoffen | dh - hohe Druckbelastbarkeit | 4 von 4 | durchgehend Wasser abweisend | Stufenfalz | unkaschiert | 3 von 5 | erfüllt | 032, 033, 035, 036, 037 | 0,03 - 0,04 | 30,00 | 0,30 | 0,03 - 0,04 | 70,00 | 0,03 - 0,04 | BG 30 | 15166-10-1004 | Thermobonding | Ausgezeichnete Wärmedämmung, Hohe Druckfestigkeit, Wasserresistenz, Witterungsbeständigkeit, Einfache Verarbeitung, Langlebigkeit, Wiederverwendbarkeit, Recyclebar | https://cdn.ais-online.de/m2/76/1754776/images/69/48632569px2000x1388.jpg https://cdn.ais-online.de/m2/76/1754776/images/94/49015294px827x472.jpg
Austrotherm XPS TOP 30 SF 16 CM 1250x600x160 mm, 3 Stk./BD | 9007646040637 | XGSFTOP30 160 _G | DEO, DI, DUK, PB, PW, WAB, WZ | Platte | rosa | glatt | Dämmplatte | Extrudiertes Polystyrol (XPS) | 600,00 | 1.250,00 | 30,00 - 200,00 | kleben | E | diffusionsoffen | dh - hohe Druckbelastbarkeit | 4 von 4 | durchgehend Wasser abweisend | Stufenfalz | unkaschiert | 3 von 5 | erfüllt | 032, 033, 035, 036, 037 | 0,03 - 0,04 | 30,00 | 0,30 | 0,03 - 0,04 | 70,00 | 0,03 - 0,04 | BG 30 | 15166-10-1004 | Thermobonding | Ausgezeichnete Wärmedämmung, Hohe Druckfestigkeit, Wasserresistenz, Witterungsbeständigkeit, Einfache Verarbeitung, Langlebigkeit, Wiederverwendbarkeit, Recyclebar | https://cdn.ais-online.de/m2/76/1754776/images/69/48632569px2000x1388.jpg https://cdn.ais-online.de/m2/76/1754776/images/94/49015294px827x472.jpg
Austrotherm XPS TOP 30 SF 18 CM 1250x600x180 mm, 2 Stk./BD Achtung: 1 Pal = 14 Bd | 9007646101901 | XGSFTOP30 180 | DEO, DI, DUK, PB, PW, WAB, WZ | Platte | rosa | glatt | Dämmplatte | Extrudiertes Polystyrol (XPS) | 600,00 | 1.250,00 | 30,00 - 200,00 | kleben | E | diffusionsoffen | dh - hohe Druckbelastbarkeit | 4 von 4 | durchgehend Wasser abweisend | Stufenfalz | unkaschiert | 3 von 5 | erfüllt | 032, 033, 035, 036, 037 | 0,03 - 0,04 | 30,00 | 0,30 | 0,03 - 0,04 | 70,00 | 0,03 - 0,04 | BG 30 | 15166-10-1004 | Thermobonding | Ausgezeichnete Wärmedämmung, Hohe Druckfestigkeit, Wasserresistenz, Witterungsbeständigkeit, Einfache Verarbeitung, Langlebigkeit, Wiederverwendbarkeit, Recyclebar | https://cdn.ais-online.de/m2/76/1754776/images/69/48632569px2000x1388.jpg https://cdn.ais-online.de/m2/76/1754776/images/94/49015294px827x472.jpg
Austrotherm XPS TOP 30 SF 20 CM 1250x600x200 mm, 2 Stk./BD | 9007646101918 | XGSFTOP30 200 | DEO, DI, DUK, PB, PW, WAB, WZ | Platte | rosa | glatt | Dämmplatte | Extrudiertes Polystyrol (XPS) | 600,00 | 1.250,00 | 30,00 - 200,00 | kleben | E | diffusionsoffen | dh - hohe Druckbelastbarkeit | 4 von 4 | durchgehend Wasser abweisend | Stufenfalz | unkaschiert | 3 von 5 | erfüllt | 032, 033, 035, 036, 037 | 0,03 - 0,04 | 30,00 | 0,30 | 0,03 - 0,04 | 70,00 | 0,03 - 0,04 | BG 30 | 15166-10-1004 | Thermobonding | Ausgezeichnete Wärmedämmung, Hohe Druckfestigkeit, Wasserresistenz, Witterungsbeständigkeit, Einfache Verarbeitung, Langlebigkeit, Wiederverwendbarkeit, Recyclebar | https://cdn.ais-online.de/m2/76/1754776/images/69/48632569px2000x1388.jpg https://cdn.ais-online.de/m2/76/1754776/images/94/49015294px827x472.jpg
Austrotherm XPS TOP 30 SF 3 CM 1250x600x30 mm, 14 Stk./BD | 9007646101802 | XGSFTOP30 030 | DEO, DI, DUK, PB, PW, WAB, WZ | Platte | rosa | glatt | Dämmplatte | Extrudiertes Polystyrol (XPS) | 600,00 | 1.250,00 | 30,00 - 200,00 | kleben | E | diffusionsoffen | dh - hohe Druckbelastbarkeit | 4 von 4 | durchgehend Wasser abweisend | Stufenfalz | unkaschiert | 3 von 5 | erfüllt | 032, 033, 035, 036, 037 | 0,03 - 0,04 | 30,00 | 0,30 | 0,03 - 0,04 | 70,00 | 0,03 - 0,04 | BG 30 | 15166-10-1004 | Thermobonding | Ausgezeichnete Wärmedämmung, Hohe Druckfestigkeit, Wasserresistenz, Witterungsbeständigkeit, Einfache Verarbeitung, Langlebigkeit, Wiederverwendbarkeit, Recyclebar | https://cdn.ais-online.de/m2/76/1754776/images/69/48632569px2000x1388.jpg https://cdn.ais-online.de/m2/76/1754776/images/94/49015294px827x472.jpg
Austrotherm XPS TOP 30 SF 4 CM 1250x600x40 mm, 10 Stk./BD | 9007646101819 | XGSFTOP30 040 | DEO, DI, DUK, PB, PW, WAB, WZ | Platte | rosa | glatt | Dämmplatte | Extrudiertes Polystyrol (XPS) | 600,00 | 1.250,00 | 30,00 - 200,00 | kleben | E | diffusionsoffen | dh - hohe Druckbelastbarkeit | 4 von 4 | durchgehend Wasser abweisend | Stufenfalz | unkaschiert | 3 von 5 | erfüllt | 032, 033, 035, 036, 037 | 0,03 - 0,04 | 30,00 | 0,30 | 0,03 - 0,04 | 70,00 | 0,03 - 0,04 | BG 30 | 15166-10-1004 | Thermobonding | Ausgezeichnete Wärmedämmung, Hohe Druckfestigkeit, Wasserresistenz, Witterungsbeständigkeit, Einfache Verarbeitung, Langlebigkeit, Wiederverwendbarkeit, Recyclebar | https://cdn.ais-online.de/m2/76/1754776/images/69/48632569px2000x1388.jpg https://cdn.ais-online.de/m2/76/1754776/images/94/49015294px827x472.jpg
Austrotherm XPS TOP 30 SF 5 CM 1250x600x50 mm, 8 Stk./BD | 9007646101826 | XGSFTOP30 050 | DEO, DI, DUK, PB, PW, WAB, WZ | Platte | rosa | glatt | Dämmplatte | Extrudiertes Polystyrol (XPS) | 600,00 | 1.250,00 | 30,00 - 200,00 | kleben | E | diffusionsoffen | dh - hohe Druckbelastbarkeit | 4 von 4 | durchgehend Wasser abweisend | Stufenfalz | unkaschiert | 3 von 5 | erfüllt | 032, 033, 035, 036, 037 | 0,03 - 0,04 | 30,00 | 0,30 | 0,03 - 0,04 | 70,00 | 0,03 - 0,04 | BG 30 | 15166-10-1004 | Thermobonding | Ausgezeichnete Wärmedämmung, Hohe Druckfestigkeit, Wasserresistenz, Witterungsbeständigkeit, Einfache Verarbeitung, Langlebigkeit, Wiederverwendbarkeit, Recyclebar | https://cdn.ais-online.de/m2/76/1754776/images/69/48632569px2000x1388.jpg https://cdn.ais-online.de/m2/76/1754776/images/94/49015294px827x472.jpg
Austrotherm XPS TOP 30 SF 6 CM 1250x600x60 mm, 7 Stk./BD | 9007646101833 | XGSFTOP30 060 | DEO, DI, DUK, PB, PW, WAB, WZ | Platte | rosa | glatt | Dämmplatte | Extrudiertes Polystyrol (XPS) | 600,00 | 1.250,00 | 30,00 - 200,00 | kleben | E | diffusionsoffen | dh - hohe Druckbelastbarkeit | 4 von 4 | durchgehend Wasser abweisend | Stufenfalz | unkaschiert | 3 von 5 | erfüllt | 032, 033, 035, 036, 037 | 0,03 - 0,04 | 30,00 | 0,30 | 0,03 - 0,04 | 70,00 | 0,03 - 0,04 | BG 30 | 15166-10-1004 | Thermobonding | Ausgezeichnete Wärmedämmung, Hohe Druckfestigkeit, Wasserresistenz, Witterungsbeständigkeit, Einfache Verarbeitung, Langlebigkeit, Wiederverwendbarkeit, Recyclebar | https://cdn.ais-online.de/m2/76/1754776/images/69/48632569px2000x1388.jpg https://cdn.ais-online.de/m2/76/1754776/images/94/49015294px827x472.jpg
Austrotherm XPS TOP 30 SF 7 CM 1250x600x70 mm, 6 Stk./BD | 9007646101840 | XGSFTOP30 070 | DEO, DI, DUK, PB, PW, WAB, WZ | Platte | rosa | glatt | Dämmplatte | Extrudiertes Polystyrol (XPS) | 600,00 | 1.250,00 | 30,00 - 200,00 | kleben | E | diffusionsoffen | dh - hohe Druckbelastbarkeit | 4 von 4 | durchgehend Wasser abweisend | Stufenfalz | unkaschiert | 3 von 5 | erfüllt | 032, 033, 035, 036, 037 | 0,03 - 0,04 | 30,00 | 0,30 | 0,03 - 0,04 | 70,00 | 0,03 - 0,04 | BG 30 | 15166-10-1004 | Thermobonding | Ausgezeichnete Wärmedämmung, Hohe Druckfestigkeit, Wasserresistenz, Witterungsbeständigkeit, Einfache Verarbeitung, Langlebigkeit, Wiederverwendbarkeit, Recyclebar | https://cdn.ais-online.de/m2/76/1754776/images/69/48632569px2000x1388.jpg https://cdn.ais-online.de/m2/76/1754776/images/94/49015294px827x472.jpg
Austrotherm XPS TOP 30 SF 8 CM 1250x600x80 mm, 5 Stk./BD | 9007646040583 | XGSFTOP30 080 _G | DEO, DI, DUK, PB, PW, WAB, WZ | Platte | rosa | glatt | Dämmplatte | Extrudiertes Polystyrol (XPS) | 600,00 | 1.250,00 | 30,00 - 200,00 | kleben | E | diffusionsoffen | dh - hohe Druckbelastbarkeit | 4 von 4 | durchgehend Wasser abweisend | Stufenfalz | unkaschiert | 3 von 5 | erfüllt | 032, 033, 035, 036, 037 | 0,03 - 0,04 | 30,00 | 0,30 | 0,03 - 0,04 | 70,00 | 0,03 - 0,04 | BG 30 | 15166-10-1004 | Thermobonding | Ausgezeichnete Wärmedämmung, Hohe Druckfestigkeit, Wasserresistenz, Witterungsbeständigkeit, Einfache Verarbeitung, Langlebigkeit, Wiederverwendbarkeit, Recyclebar | https://cdn.ais-online.de/m2/76/1754776/images/69/48632569px2000x1388.jpg https://cdn.ais-online.de/m2/76/1754776/images/94/49015294px827x472.jpg
powered by Heinze