## Austrotherm Dämmstoffe
Austrotherm Dämmstoffe
Name | GTIN | HAN | Anwendungsgebiet Wärmedämmstoff | Ausführung | Farbton | Oberfläche | Produkt | Werkstoff | Breite (mm) | Länge (mm) | Stärke (mm) | Befestigung | Brandverhalten | Diffusionsverhalten | Druckbelastbarkeitsstufe | ENV1.2 Qualitätsstufe | Feuchteverhalten Dämmstoff | Kantenausführung | Kaschierung | Risikominimierung BNB 1.1.6 | Status BNB (Bewertungssystem Nachhaltiges Bauen) | Wärmeleitfähigkeitsstufe | Bemessungswert Wärmeleitfähigkeit (W/(m*K)) | Dichte (kg/m³) | Druckfestigkeit (N/mm²) | Nennwert der Wärmeleitfähigkeit (W/(m*K)) | Temperaturbeständigkeit (°C) | Wärmeleitfähigkeit (W/(m*K)) | Belastbarkeitsgruppe | SHI-Produktpass-Nr. | Verfahren | Vorteile von Austrotherm XPS | Bilder
Austrotherm XPS TOP 30 TB SF 36 CM 1250x600x360 mm, 1 Stk./BD | 9007646108610 | XGSFTOP30TB 360 | DEO, DI, DUK, PB, PW, WAB, WZ | Platte | rosa | glatt | Dämmplatte | Extrudiertes Polystyrol (XPS) | 600,00 | 1.250,00 | 360,00 | kleben | E | diffusionsoffen | dh - hohe Druckbelastbarkeit | 4 von 4 | durchgehend Wasser abweisend | Stufenfalz | unkaschiert | 3 von 5 | erfüllt | 035 | 0,04 | 30,00 | 0,30 | 0,04 | 70,00 | 0,04 | BG 30 | 15166-10-1004 | Thermobonding | Ausgezeichnete Wärmedämmung, Hohe Druckfestigkeit, Wasserresistenz, Witterungsbeständigkeit, Einfache Verarbeitung, Langlebigkeit, Wiederverwendbarkeit, Recyclebar | https://cdn.ais-online.de/m2/76/1754776/images/03/48632603px1800x1200.jpg https://cdn.ais-online.de/m2/76/1754776/images/94/49015294px827x472.jpg
powered by Heinze