## Austrotherm Dämmstoffe
Austrotherm Dämmstoffe
Name | GTIN | HAN | Anwendungsgebiet Wärmedämmstoff | Ausführung | Farbton | Oberfläche | Produkt | Werkstoff | Breite (mm) | Länge (mm) | Stärke (mm) | Befestigung | Brandverhalten | Diffusionsverhalten | Druckbelastbarkeitsstufe | ENV1.2 Qualitätsstufe | Feuchteverhalten Dämmstoff | Kantenausführung | Kaschierung | Risikominimierung BNB 1.1.6 | Status BNB (Bewertungssystem Nachhaltiges Bauen) | Wärmeleitfähigkeitsstufe | Bemessungswert Wärmeleitfähigkeit (W/(m*K)) | Dichte (kg/m³) | Druckfestigkeit (N/mm²) | Nennwert der Wärmeleitfähigkeit (W/(m*K)) | Temperaturbeständigkeit (°C) | Wärmeleitfähigkeit (W/(m*K)) | Belastbarkeitsgruppe | SHI-Produktpass-Nr. | Verfahren | Vorteile von Austrotherm XPS | Bilder
Austrotherm XPS TOP 30 TB SF Wärmedämmplatte |  |  | DEO, DI, DUK, PB, PW, WAB, WZ | Platte | rosa | glatt | Dämmplatte | Extrudiertes Polystyrol (XPS) | 600,00 | 1.250,00 | 140,00 - 400,00 | kleben | E | diffusionsoffen | dh - hohe Druckbelastbarkeit | 4 von 4 | durchgehend Wasser abweisend | Stufenfalz | unkaschiert | 3 von 5 | erfüllt | 035 | 0,04 | 30,00 | 0,30 | 0,04 | 70,00 | 0,04 | BG 30 | 15166-10-1004 | Thermobonding | Ausgezeichnete Wärmedämmung, Hohe Druckfestigkeit, Wasserresistenz, Witterungsbeständigkeit, Einfache Verarbeitung, Langlebigkeit, Wiederverwendbarkeit, Recyclebar | https://cdn.ais-online.de/m2/76/1754776/images/03/48632603px1800x1200.jpg https://cdn.ais-online.de/m2/76/1754776/images/94/49015294px827x472.jpg
Austrotherm XPS TOP 30 TB SF 14 CM 1250x600x140 mm, 3 Stk./BD | 9007646108467 | XGSFTOP30TB 140 | DEO, DI, DUK, PB, PW, WAB, WZ | Platte | rosa | glatt | Dämmplatte | Extrudiertes Polystyrol (XPS) | 600,00 | 1.250,00 | 140,00 - 400,00 | kleben | E | diffusionsoffen | dh - hohe Druckbelastbarkeit | 4 von 4 | durchgehend Wasser abweisend | Stufenfalz | unkaschiert | 3 von 5 | erfüllt | 035 | 0,04 | 30,00 | 0,30 | 0,04 | 70,00 | 0,04 | BG 30 | 15166-10-1004 | Thermobonding | Ausgezeichnete Wärmedämmung, Hohe Druckfestigkeit, Wasserresistenz, Witterungsbeständigkeit, Einfache Verarbeitung, Langlebigkeit, Wiederverwendbarkeit, Recyclebar | https://cdn.ais-online.de/m2/76/1754776/images/03/48632603px1800x1200.jpg https://cdn.ais-online.de/m2/76/1754776/images/94/49015294px827x472.jpg
Austrotherm XPS TOP 30 TB SF 16 CM 1250x600x160 mm, 3 Stk./BD | 9007646108450 | XGSFTOP30TB 160 | DEO, DI, DUK, PB, PW, WAB, WZ | Platte | rosa | glatt | Dämmplatte | Extrudiertes Polystyrol (XPS) | 600,00 | 1.250,00 | 140,00 - 400,00 | kleben | E | diffusionsoffen | dh - hohe Druckbelastbarkeit | 4 von 4 | durchgehend Wasser abweisend | Stufenfalz | unkaschiert | 3 von 5 | erfüllt | 035 | 0,04 | 30,00 | 0,30 | 0,04 | 70,00 | 0,04 | BG 30 | 15166-10-1004 | Thermobonding | Ausgezeichnete Wärmedämmung, Hohe Druckfestigkeit, Wasserresistenz, Witterungsbeständigkeit, Einfache Verarbeitung, Langlebigkeit, Wiederverwendbarkeit, Recyclebar | https://cdn.ais-online.de/m2/76/1754776/images/03/48632603px1800x1200.jpg https://cdn.ais-online.de/m2/76/1754776/images/94/49015294px827x472.jpg
Austrotherm XPS TOP 30 TB SF 18 CM 1250x600x180 mm, 2 Stk./BD | 9007646040743 | XGSFTOP30TB 180 _G | DEO, DI, DUK, PB, PW, WAB, WZ | Platte | rosa | glatt | Dämmplatte | Extrudiertes Polystyrol (XPS) | 600,00 | 1.250,00 | 140,00 - 400,00 | kleben | E | diffusionsoffen | dh - hohe Druckbelastbarkeit | 4 von 4 | durchgehend Wasser abweisend | Stufenfalz | unkaschiert | 3 von 5 | erfüllt | 035 | 0,04 | 30,00 | 0,30 | 0,04 | 70,00 | 0,04 | BG 30 | 15166-10-1004 | Thermobonding | Ausgezeichnete Wärmedämmung, Hohe Druckfestigkeit, Wasserresistenz, Witterungsbeständigkeit, Einfache Verarbeitung, Langlebigkeit, Wiederverwendbarkeit, Recyclebar | https://cdn.ais-online.de/m2/76/1754776/images/03/48632603px1800x1200.jpg https://cdn.ais-online.de/m2/76/1754776/images/94/49015294px827x472.jpg
Austrotherm XPS TOP 30 TB SF 20 CM 1250x600x200 mm, 2 Stk./Bd | 9007646040750 | XGSFTOP30TB 200 _G | DEO, DI, DUK, PB, PW, WAB, WZ | Platte | rosa | glatt | Dämmplatte | Extrudiertes Polystyrol (XPS) | 600,00 | 1.250,00 | 140,00 - 400,00 | kleben | E | diffusionsoffen | dh - hohe Druckbelastbarkeit | 4 von 4 | durchgehend Wasser abweisend | Stufenfalz | unkaschiert | 3 von 5 | erfüllt | 035 | 0,04 | 30,00 | 0,30 | 0,04 | 70,00 | 0,04 | BG 30 | 15166-10-1004 | Thermobonding | Ausgezeichnete Wärmedämmung, Hohe Druckfestigkeit, Wasserresistenz, Witterungsbeständigkeit, Einfache Verarbeitung, Langlebigkeit, Wiederverwendbarkeit, Recyclebar | https://cdn.ais-online.de/m2/76/1754776/images/03/48632603px1800x1200.jpg https://cdn.ais-online.de/m2/76/1754776/images/94/49015294px827x472.jpg
Austrotherm XPS TOP 30 TB SF 22 CM 1250x600x220 mm, 2 Stk./Bd | 9007646040774 | XGSFTOP30TB 220 _G | DEO, DI, DUK, PB, PW, WAB, WZ | Platte | rosa | glatt | Dämmplatte | Extrudiertes Polystyrol (XPS) | 600,00 | 1.250,00 | 140,00 - 400,00 | kleben | E | diffusionsoffen | dh - hohe Druckbelastbarkeit | 4 von 4 | durchgehend Wasser abweisend | Stufenfalz | unkaschiert | 3 von 5 | erfüllt | 035 | 0,04 | 30,00 | 0,30 | 0,04 | 70,00 | 0,04 | BG 30 | 15166-10-1004 | Thermobonding | Ausgezeichnete Wärmedämmung, Hohe Druckfestigkeit, Wasserresistenz, Witterungsbeständigkeit, Einfache Verarbeitung, Langlebigkeit, Wiederverwendbarkeit, Recyclebar | https://cdn.ais-online.de/m2/76/1754776/images/03/48632603px1800x1200.jpg https://cdn.ais-online.de/m2/76/1754776/images/94/49015294px827x472.jpg
Austrotherm XPS TOP 30 TB SF 24 CM 1250x600x240 mm, 2 Stk./Bd | 9007646040781 | XGSFTOP30TB 240 _G | DEO, DI, DUK, PB, PW, WAB, WZ | Platte | rosa | glatt | Dämmplatte | Extrudiertes Polystyrol (XPS) | 600,00 | 1.250,00 | 140,00 - 400,00 | kleben | E | diffusionsoffen | dh - hohe Druckbelastbarkeit | 4 von 4 | durchgehend Wasser abweisend | Stufenfalz | unkaschiert | 3 von 5 | erfüllt | 035 | 0,04 | 30,00 | 0,30 | 0,04 | 70,00 | 0,04 | BG 30 | 15166-10-1004 | Thermobonding | Ausgezeichnete Wärmedämmung, Hohe Druckfestigkeit, Wasserresistenz, Witterungsbeständigkeit, Einfache Verarbeitung, Langlebigkeit, Wiederverwendbarkeit, Recyclebar | https://cdn.ais-online.de/m2/76/1754776/images/03/48632603px1800x1200.jpg https://cdn.ais-online.de/m2/76/1754776/images/94/49015294px827x472.jpg
Austrotherm XPS TOP 30 TB SF 26 CM 1250x600x260 mm, 2 Stk./BD | 9007646108566 | XGSFTOP30TB 260 | DEO, DI, DUK, PB, PW, WAB, WZ | Platte | rosa | glatt | Dämmplatte | Extrudiertes Polystyrol (XPS) | 600,00 | 1.250,00 | 140,00 - 400,00 | kleben | E | diffusionsoffen | dh - hohe Druckbelastbarkeit | 4 von 4 | durchgehend Wasser abweisend | Stufenfalz | unkaschiert | 3 von 5 | erfüllt | 035 | 0,04 | 30,00 | 0,30 | 0,04 | 70,00 | 0,04 | BG 30 | 15166-10-1004 | Thermobonding | Ausgezeichnete Wärmedämmung, Hohe Druckfestigkeit, Wasserresistenz, Witterungsbeständigkeit, Einfache Verarbeitung, Langlebigkeit, Wiederverwendbarkeit, Recyclebar | https://cdn.ais-online.de/m2/76/1754776/images/03/48632603px1800x1200.jpg https://cdn.ais-online.de/m2/76/1754776/images/94/49015294px827x472.jpg
Austrotherm XPS TOP 30 TB SF 28 CM 1250x600x280 mm, 1 Stk./BD | 9007646108573 | XGSFTOP30TB 280 | DEO, DI, DUK, PB, PW, WAB, WZ | Platte | rosa | glatt | Dämmplatte | Extrudiertes Polystyrol (XPS) | 600,00 | 1.250,00 | 140,00 - 400,00 | kleben | E | diffusionsoffen | dh - hohe Druckbelastbarkeit | 4 von 4 | durchgehend Wasser abweisend | Stufenfalz | unkaschiert | 3 von 5 | erfüllt | 035 | 0,04 | 30,00 | 0,30 | 0,04 | 70,00 | 0,04 | BG 30 | 15166-10-1004 | Thermobonding | Ausgezeichnete Wärmedämmung, Hohe Druckfestigkeit, Wasserresistenz, Witterungsbeständigkeit, Einfache Verarbeitung, Langlebigkeit, Wiederverwendbarkeit, Recyclebar | https://cdn.ais-online.de/m2/76/1754776/images/03/48632603px1800x1200.jpg https://cdn.ais-online.de/m2/76/1754776/images/94/49015294px827x472.jpg
Austrotherm XPS TOP 30 TB SF 30 CM 1250x600x300 mm, 1 Stk./BD | 9007646108580 | XGSFTOP30TB 300 | DEO, DI, DUK, PB, PW, WAB, WZ | Platte | rosa | glatt | Dämmplatte | Extrudiertes Polystyrol (XPS) | 600,00 | 1.250,00 | 140,00 - 400,00 | kleben | E | diffusionsoffen | dh - hohe Druckbelastbarkeit | 4 von 4 | durchgehend Wasser abweisend | Stufenfalz | unkaschiert | 3 von 5 | erfüllt | 035 | 0,04 | 30,00 | 0,30 | 0,04 | 70,00 | 0,04 | BG 30 | 15166-10-1004 | Thermobonding | Ausgezeichnete Wärmedämmung, Hohe Druckfestigkeit, Wasserresistenz, Witterungsbeständigkeit, Einfache Verarbeitung, Langlebigkeit, Wiederverwendbarkeit, Recyclebar | https://cdn.ais-online.de/m2/76/1754776/images/03/48632603px1800x1200.jpg https://cdn.ais-online.de/m2/76/1754776/images/94/49015294px827x472.jpg
Austrotherm XPS TOP 30 TB SF 32 CM 1250x600x320 mm, 1 Stk./BD | 9007646108597 | XGSFTOP30TB 320 | DEO, DI, DUK, PB, PW, WAB, WZ | Platte | rosa | glatt | Dämmplatte | Extrudiertes Polystyrol (XPS) | 600,00 | 1.250,00 | 140,00 - 400,00 | kleben | E | diffusionsoffen | dh - hohe Druckbelastbarkeit | 4 von 4 | durchgehend Wasser abweisend | Stufenfalz | unkaschiert | 3 von 5 | erfüllt | 035 | 0,04 | 30,00 | 0,30 | 0,04 | 70,00 | 0,04 | BG 30 | 15166-10-1004 | Thermobonding | Ausgezeichnete Wärmedämmung, Hohe Druckfestigkeit, Wasserresistenz, Witterungsbeständigkeit, Einfache Verarbeitung, Langlebigkeit, Wiederverwendbarkeit, Recyclebar | https://cdn.ais-online.de/m2/76/1754776/images/03/48632603px1800x1200.jpg https://cdn.ais-online.de/m2/76/1754776/images/94/49015294px827x472.jpg
Austrotherm XPS TOP 30 TB SF 34 CM 1250x600x340 mm, 1 Stk./BD | 9007646108603 | XGSFTOP30TB 340 | DEO, DI, DUK, PB, PW, WAB, WZ | Platte | rosa | glatt | Dämmplatte | Extrudiertes Polystyrol (XPS) | 600,00 | 1.250,00 | 140,00 - 400,00 | kleben | E | diffusionsoffen | dh - hohe Druckbelastbarkeit | 4 von 4 | durchgehend Wasser abweisend | Stufenfalz | unkaschiert | 3 von 5 | erfüllt | 035 | 0,04 | 30,00 | 0,30 | 0,04 | 70,00 | 0,04 | BG 30 | 15166-10-1004 | Thermobonding | Ausgezeichnete Wärmedämmung, Hohe Druckfestigkeit, Wasserresistenz, Witterungsbeständigkeit, Einfache Verarbeitung, Langlebigkeit, Wiederverwendbarkeit, Recyclebar | https://cdn.ais-online.de/m2/76/1754776/images/03/48632603px1800x1200.jpg https://cdn.ais-online.de/m2/76/1754776/images/94/49015294px827x472.jpg
Austrotherm XPS TOP 30 TB SF 36 CM 1250x600x360 mm, 1 Stk./BD | 9007646108610 | XGSFTOP30TB 360 | DEO, DI, DUK, PB, PW, WAB, WZ | Platte | rosa | glatt | Dämmplatte | Extrudiertes Polystyrol (XPS) | 600,00 | 1.250,00 | 140,00 - 400,00 | kleben | E | diffusionsoffen | dh - hohe Druckbelastbarkeit | 4 von 4 | durchgehend Wasser abweisend | Stufenfalz | unkaschiert | 3 von 5 | erfüllt | 035 | 0,04 | 30,00 | 0,30 | 0,04 | 70,00 | 0,04 | BG 30 | 15166-10-1004 | Thermobonding | Ausgezeichnete Wärmedämmung, Hohe Druckfestigkeit, Wasserresistenz, Witterungsbeständigkeit, Einfache Verarbeitung, Langlebigkeit, Wiederverwendbarkeit, Recyclebar | https://cdn.ais-online.de/m2/76/1754776/images/03/48632603px1800x1200.jpg https://cdn.ais-online.de/m2/76/1754776/images/94/49015294px827x472.jpg
Austrotherm XPS TOP 30 TB SF 38 CM 1250x600x380 mm, 1 Stk./BD | 9007646108627 | XGSFTOP30TB 380 | DEO, DI, DUK, PB, PW, WAB, WZ | Platte | rosa | glatt | Dämmplatte | Extrudiertes Polystyrol (XPS) | 600,00 | 1.250,00 | 140,00 - 400,00 | kleben | E | diffusionsoffen | dh - hohe Druckbelastbarkeit | 4 von 4 | durchgehend Wasser abweisend | Stufenfalz | unkaschiert | 3 von 5 | erfüllt | 035 | 0,04 | 30,00 | 0,30 | 0,04 | 70,00 | 0,04 | BG 30 | 15166-10-1004 | Thermobonding | Ausgezeichnete Wärmedämmung, Hohe Druckfestigkeit, Wasserresistenz, Witterungsbeständigkeit, Einfache Verarbeitung, Langlebigkeit, Wiederverwendbarkeit, Recyclebar | https://cdn.ais-online.de/m2/76/1754776/images/03/48632603px1800x1200.jpg https://cdn.ais-online.de/m2/76/1754776/images/94/49015294px827x472.jpg
Austrotherm XPS TOP 30 TB SF 40 CM 1250x600x400 mm, 1 Stk./BD | 9007646108634 | XGSFTOP30TB 400 | DEO, DI, DUK, PB, PW, WAB, WZ | Platte | rosa | glatt | Dämmplatte | Extrudiertes Polystyrol (XPS) | 600,00 | 1.250,00 | 140,00 - 400,00 | kleben | E | diffusionsoffen | dh - hohe Druckbelastbarkeit | 4 von 4 | durchgehend Wasser abweisend | Stufenfalz | unkaschiert | 3 von 5 | erfüllt | 035 | 0,04 | 30,00 | 0,30 | 0,04 | 70,00 | 0,04 | BG 30 | 15166-10-1004 | Thermobonding | Ausgezeichnete Wärmedämmung, Hohe Druckfestigkeit, Wasserresistenz, Witterungsbeständigkeit, Einfache Verarbeitung, Langlebigkeit, Wiederverwendbarkeit, Recyclebar | https://cdn.ais-online.de/m2/76/1754776/images/03/48632603px1800x1200.jpg https://cdn.ais-online.de/m2/76/1754776/images/94/49015294px827x472.jpg
powered by Heinze