## BASF SE Styrodur®
BASF SE Styrodur®
Name | HAN | Anwendungsgebiet Wärmedämmstoff | Ausführung | Farbton | Oberfläche | Werkstoff | Breite (mm) | Länge (mm) | Stärke (mm) | Befestigung | Brandverhalten | Chemische Beständigkeit | Druckbelastbarkeitsstufe | Kantenausführung | Kaschierung | Bemessungswert Wärmeleitfähigkeit (W/(m*K)) | Druckfestigkeit (N/mm²) | max. Temperaturbeständigkeit Peakbelastung (°C) | Nennwert der Wärmeleitfähigkeit (W/(m*K)) | Wasserdampfdiffusionswiderstandszahl | Anwendungsbereich | Kanten | Lambda-Wert lD | RD-Wert | Haftfestigkeit auf Beton TR 200 | Elastizitätsmodul E (kPa) | Dimensionsstabilität bei 70 °C, 90 % r. F. | Verformungsverhalten: Last 40 kPa, 70 °C | Linearer Wärmeausdehnungskoeffizient Längsrichtung | Linearer Wärmeausdehnungskoeffizient Querrichtung | Bilder
Styrodur 2800 C |  | DAA, DAD, DEO, DI, WAP, WI, WZ | Platte | grün | geprägt | Hartschaum | 600,00 | 1.250,00 | 20,00 - 200,00 | dübeln, Klebemörtel, kleben | E | chemikalienbeständig gem. Herstellerangabe | dh - hohe Druckbelastbarkeit, dm - mittlere Druckbelastbarkeit | gerade | unkaschiert | 0,03 - 0,04 | 0,20 - 0,30 | 75,00 | 0,03 - 0,04 | 50,00 - 200,00 | Bodendämmung, Sockeldämmung, Wärmebrückendämmung, Putzträger und Verbundwerkstoff, Verlorene Schalung, Innendämmung, Steildachdämmung | glatt | 0,034, 0,036, 0,035, 0,038, 0,033 | 1,75, 4,4, 2,85, 4,7, 1,45, 5,25, 3,85, 0,6, 2,25, 1,2, 0,9, 3,3 | 200 kPa | 15000 | ≤ 5 % | ≤ 5 % | 0.08 mm/(mK) | 0.06 mm/(mK) | https://cdn.ais-online.de/m2/13/65413/images/63/42679963px1500x500.jpg https://cdn.ais-online.de/m2/13/65413/images/22/42679922px3600x2700.jpg https://cdn.ais-online.de/m2/13/65413/images/24/42679924px3600x2700.jpg https://cdn.ais-online.de/m2/13/65413/images/25/42679925px2516x1890.jpg https://cdn.ais-online.de/m2/13/65413/images/62/42679962px3600x2700.jpg https://cdn.ais-online.de/m2/13/65413/images/83/43617683px3600x2700.jpg https://cdn.ais-online.de/m2/13/65413/images/84/43617684px2145x1526.jpg
Styrodur 2800 C, 100 mm | 392800 | DAA, DAD, DEO, DI, WAP, WI, WZ | Platte | grün | geprägt | Hartschaum | 600,00 | 1.250,00 | 20,00 - 200,00 | dübeln, Klebemörtel, kleben | E | chemikalienbeständig gem. Herstellerangabe | dh - hohe Druckbelastbarkeit, dm - mittlere Druckbelastbarkeit | gerade | unkaschiert | 0,03 - 0,04 | 0,20 - 0,30 | 75,00 | 0,03 - 0,04 | 50,00 - 200,00 | Bodendämmung, Sockeldämmung, Wärmebrückendämmung, Putzträger und Verbundwerkstoff, Verlorene Schalung, Innendämmung, Steildachdämmung | glatt | 0,034, 0,036, 0,035, 0,038, 0,033 | 1,75, 4,4, 2,85, 4,7, 1,45, 5,25, 3,85, 0,6, 2,25, 1,2, 0,9, 3,3 | 200 kPa | 15000 | ≤ 5 % | ≤ 5 % | 0.08 mm/(mK) | 0.06 mm/(mK) | https://cdn.ais-online.de/m2/13/65413/images/63/42679963px1500x500.jpg https://cdn.ais-online.de/m2/13/65413/images/22/42679922px3600x2700.jpg https://cdn.ais-online.de/m2/13/65413/images/24/42679924px3600x2700.jpg https://cdn.ais-online.de/m2/13/65413/images/25/42679925px2516x1890.jpg https://cdn.ais-online.de/m2/13/65413/images/62/42679962px3600x2700.jpg https://cdn.ais-online.de/m2/13/65413/images/83/43617683px3600x2700.jpg https://cdn.ais-online.de/m2/13/65413/images/84/43617684px2145x1526.jpg
Styrodur 2800 C, 120 mm | 392812 | DAA, DAD, DEO, DI, WAP, WI, WZ | Platte | grün | geprägt | Hartschaum | 600,00 | 1.250,00 | 20,00 - 200,00 | dübeln, Klebemörtel, kleben | E | chemikalienbeständig gem. Herstellerangabe | dh - hohe Druckbelastbarkeit, dm - mittlere Druckbelastbarkeit | gerade | unkaschiert | 0,03 - 0,04 | 0,20 - 0,30 | 75,00 | 0,03 - 0,04 | 50,00 - 200,00 | Bodendämmung, Sockeldämmung, Wärmebrückendämmung, Putzträger und Verbundwerkstoff, Verlorene Schalung, Innendämmung, Steildachdämmung | glatt | 0,034, 0,036, 0,035, 0,038, 0,033 | 1,75, 4,4, 2,85, 4,7, 1,45, 5,25, 3,85, 0,6, 2,25, 1,2, 0,9, 3,3 | 200 kPa | 15000 | ≤ 5 % | ≤ 5 % | 0.08 mm/(mK) | 0.06 mm/(mK) | https://cdn.ais-online.de/m2/13/65413/images/63/42679963px1500x500.jpg https://cdn.ais-online.de/m2/13/65413/images/22/42679922px3600x2700.jpg https://cdn.ais-online.de/m2/13/65413/images/24/42679924px3600x2700.jpg https://cdn.ais-online.de/m2/13/65413/images/25/42679925px2516x1890.jpg https://cdn.ais-online.de/m2/13/65413/images/62/42679962px3600x2700.jpg https://cdn.ais-online.de/m2/13/65413/images/83/43617683px3600x2700.jpg https://cdn.ais-online.de/m2/13/65413/images/84/43617684px2145x1526.jpg
Styrodur 2800 C, 140 mm | 392814 | DAA, DAD, DEO, DI, WAP, WI, WZ | Platte | grün | geprägt | Hartschaum | 600,00 | 1.250,00 | 20,00 - 200,00 | dübeln, Klebemörtel, kleben | E | chemikalienbeständig gem. Herstellerangabe | dh - hohe Druckbelastbarkeit, dm - mittlere Druckbelastbarkeit | gerade | unkaschiert | 0,03 - 0,04 | 0,20 - 0,30 | 75,00 | 0,03 - 0,04 | 50,00 - 200,00 | Bodendämmung, Sockeldämmung, Wärmebrückendämmung, Putzträger und Verbundwerkstoff, Verlorene Schalung, Innendämmung, Steildachdämmung | glatt | 0,034, 0,036, 0,035, 0,038, 0,033 | 1,75, 4,4, 2,85, 4,7, 1,45, 5,25, 3,85, 0,6, 2,25, 1,2, 0,9, 3,3 | 200 kPa | 15000 | ≤ 5 % | ≤ 5 % | 0.08 mm/(mK) | 0.06 mm/(mK) | https://cdn.ais-online.de/m2/13/65413/images/63/42679963px1500x500.jpg https://cdn.ais-online.de/m2/13/65413/images/22/42679922px3600x2700.jpg https://cdn.ais-online.de/m2/13/65413/images/24/42679924px3600x2700.jpg https://cdn.ais-online.de/m2/13/65413/images/25/42679925px2516x1890.jpg https://cdn.ais-online.de/m2/13/65413/images/62/42679962px3600x2700.jpg https://cdn.ais-online.de/m2/13/65413/images/83/43617683px3600x2700.jpg https://cdn.ais-online.de/m2/13/65413/images/84/43617684px2145x1526.jpg
Styrodur 2800 C, 160 mm | 392816 | DAA, DAD, DEO, DI, WAP, WI, WZ | Platte | grün | geprägt | Hartschaum | 600,00 | 1.250,00 | 20,00 - 200,00 | dübeln, Klebemörtel, kleben | E | chemikalienbeständig gem. Herstellerangabe | dh - hohe Druckbelastbarkeit, dm - mittlere Druckbelastbarkeit | gerade | unkaschiert | 0,03 - 0,04 | 0,20 - 0,30 | 75,00 | 0,03 - 0,04 | 50,00 - 200,00 | Bodendämmung, Sockeldämmung, Wärmebrückendämmung, Putzträger und Verbundwerkstoff, Verlorene Schalung, Innendämmung, Steildachdämmung | glatt | 0,034, 0,036, 0,035, 0,038, 0,033 | 1,75, 4,4, 2,85, 4,7, 1,45, 5,25, 3,85, 0,6, 2,25, 1,2, 0,9, 3,3 | 200 kPa | 15000 | ≤ 5 % | ≤ 5 % | 0.08 mm/(mK) | 0.06 mm/(mK) | https://cdn.ais-online.de/m2/13/65413/images/63/42679963px1500x500.jpg https://cdn.ais-online.de/m2/13/65413/images/22/42679922px3600x2700.jpg https://cdn.ais-online.de/m2/13/65413/images/24/42679924px3600x2700.jpg https://cdn.ais-online.de/m2/13/65413/images/25/42679925px2516x1890.jpg https://cdn.ais-online.de/m2/13/65413/images/62/42679962px3600x2700.jpg https://cdn.ais-online.de/m2/13/65413/images/83/43617683px3600x2700.jpg https://cdn.ais-online.de/m2/13/65413/images/84/43617684px2145x1526.jpg
Styrodur 2800 C, 180 mm |  | DAA, DAD, DEO, DI, WAP, WI, WZ | Platte | grün | geprägt | Hartschaum | 600,00 | 1.250,00 | 20,00 - 200,00 | dübeln, Klebemörtel, kleben | E | chemikalienbeständig gem. Herstellerangabe | dh - hohe Druckbelastbarkeit, dm - mittlere Druckbelastbarkeit | gerade | unkaschiert | 0,03 - 0,04 | 0,20 - 0,30 | 75,00 | 0,03 - 0,04 | 50,00 - 200,00 | Bodendämmung, Sockeldämmung, Wärmebrückendämmung, Putzträger und Verbundwerkstoff, Verlorene Schalung, Innendämmung, Steildachdämmung | glatt | 0,034, 0,036, 0,035, 0,038, 0,033 | 1,75, 4,4, 2,85, 4,7, 1,45, 5,25, 3,85, 0,6, 2,25, 1,2, 0,9, 3,3 | 200 kPa | 15000 | ≤ 5 % | ≤ 5 % | 0.08 mm/(mK) | 0.06 mm/(mK) | https://cdn.ais-online.de/m2/13/65413/images/63/42679963px1500x500.jpg https://cdn.ais-online.de/m2/13/65413/images/22/42679922px3600x2700.jpg https://cdn.ais-online.de/m2/13/65413/images/24/42679924px3600x2700.jpg https://cdn.ais-online.de/m2/13/65413/images/25/42679925px2516x1890.jpg https://cdn.ais-online.de/m2/13/65413/images/62/42679962px3600x2700.jpg https://cdn.ais-online.de/m2/13/65413/images/83/43617683px3600x2700.jpg https://cdn.ais-online.de/m2/13/65413/images/84/43617684px2145x1526.jpg
Styrodur 2800 C, 200 mm | 392822 | DAA, DAD, DEO, DI, WAP, WI, WZ | Platte | grün | geprägt | Hartschaum | 600,00 | 1.250,00 | 20,00 - 200,00 | dübeln, Klebemörtel, kleben | E | chemikalienbeständig gem. Herstellerangabe | dh - hohe Druckbelastbarkeit, dm - mittlere Druckbelastbarkeit | gerade | unkaschiert | 0,03 - 0,04 | 0,20 - 0,30 | 75,00 | 0,03 - 0,04 | 50,00 - 200,00 | Bodendämmung, Sockeldämmung, Wärmebrückendämmung, Putzträger und Verbundwerkstoff, Verlorene Schalung, Innendämmung, Steildachdämmung | glatt | 0,034, 0,036, 0,035, 0,038, 0,033 | 1,75, 4,4, 2,85, 4,7, 1,45, 5,25, 3,85, 0,6, 2,25, 1,2, 0,9, 3,3 | 200 kPa | 15000 | ≤ 5 % | ≤ 5 % | 0.08 mm/(mK) | 0.06 mm/(mK) | https://cdn.ais-online.de/m2/13/65413/images/63/42679963px1500x500.jpg https://cdn.ais-online.de/m2/13/65413/images/22/42679922px3600x2700.jpg https://cdn.ais-online.de/m2/13/65413/images/24/42679924px3600x2700.jpg https://cdn.ais-online.de/m2/13/65413/images/25/42679925px2516x1890.jpg https://cdn.ais-online.de/m2/13/65413/images/62/42679962px3600x2700.jpg https://cdn.ais-online.de/m2/13/65413/images/83/43617683px3600x2700.jpg https://cdn.ais-online.de/m2/13/65413/images/84/43617684px2145x1526.jpg
Styrodur 2800 C, 20 mm | 392820 | DAA, DAD, DEO, DI, WAP, WI, WZ | Platte | grün | geprägt | Hartschaum | 600,00 | 1.250,00 | 20,00 - 200,00 | dübeln, Klebemörtel, kleben | E | chemikalienbeständig gem. Herstellerangabe | dh - hohe Druckbelastbarkeit, dm - mittlere Druckbelastbarkeit | gerade | unkaschiert | 0,03 - 0,04 | 0,20 - 0,30 | 75,00 | 0,03 - 0,04 | 50,00 - 200,00 | Bodendämmung, Sockeldämmung, Wärmebrückendämmung, Putzträger und Verbundwerkstoff, Verlorene Schalung, Innendämmung, Steildachdämmung | glatt | 0,034, 0,036, 0,035, 0,038, 0,033 | 1,75, 4,4, 2,85, 4,7, 1,45, 5,25, 3,85, 0,6, 2,25, 1,2, 0,9, 3,3 | 200 kPa | 15000 | ≤ 5 % | ≤ 5 % | 0.08 mm/(mK) | 0.06 mm/(mK) | https://cdn.ais-online.de/m2/13/65413/images/63/42679963px1500x500.jpg https://cdn.ais-online.de/m2/13/65413/images/22/42679922px3600x2700.jpg https://cdn.ais-online.de/m2/13/65413/images/24/42679924px3600x2700.jpg https://cdn.ais-online.de/m2/13/65413/images/25/42679925px2516x1890.jpg https://cdn.ais-online.de/m2/13/65413/images/62/42679962px3600x2700.jpg https://cdn.ais-online.de/m2/13/65413/images/83/43617683px3600x2700.jpg https://cdn.ais-online.de/m2/13/65413/images/84/43617684px2145x1526.jpg
Styrodur 2800 C, 30 mm | 392830 | DAA, DAD, DEO, DI, WAP, WI, WZ | Platte | grün | geprägt | Hartschaum | 600,00 | 1.250,00 | 20,00 - 200,00 | dübeln, Klebemörtel, kleben | E | chemikalienbeständig gem. Herstellerangabe | dh - hohe Druckbelastbarkeit, dm - mittlere Druckbelastbarkeit | gerade | unkaschiert | 0,03 - 0,04 | 0,20 - 0,30 | 75,00 | 0,03 - 0,04 | 50,00 - 200,00 | Bodendämmung, Sockeldämmung, Wärmebrückendämmung, Putzträger und Verbundwerkstoff, Verlorene Schalung, Innendämmung, Steildachdämmung | glatt | 0,034, 0,036, 0,035, 0,038, 0,033 | 1,75, 4,4, 2,85, 4,7, 1,45, 5,25, 3,85, 0,6, 2,25, 1,2, 0,9, 3,3 | 200 kPa | 15000 | ≤ 5 % | ≤ 5 % | 0.08 mm/(mK) | 0.06 mm/(mK) | https://cdn.ais-online.de/m2/13/65413/images/63/42679963px1500x500.jpg https://cdn.ais-online.de/m2/13/65413/images/22/42679922px3600x2700.jpg https://cdn.ais-online.de/m2/13/65413/images/24/42679924px3600x2700.jpg https://cdn.ais-online.de/m2/13/65413/images/25/42679925px2516x1890.jpg https://cdn.ais-online.de/m2/13/65413/images/62/42679962px3600x2700.jpg https://cdn.ais-online.de/m2/13/65413/images/83/43617683px3600x2700.jpg https://cdn.ais-online.de/m2/13/65413/images/84/43617684px2145x1526.jpg
Styrodur 2800 C, 40 mm | 392840 | DAA, DAD, DEO, DI, WAP, WI, WZ | Platte | grün | geprägt | Hartschaum | 600,00 | 1.250,00 | 20,00 - 200,00 | dübeln, Klebemörtel, kleben | E | chemikalienbeständig gem. Herstellerangabe | dh - hohe Druckbelastbarkeit, dm - mittlere Druckbelastbarkeit | gerade | unkaschiert | 0,03 - 0,04 | 0,20 - 0,30 | 75,00 | 0,03 - 0,04 | 50,00 - 200,00 | Bodendämmung, Sockeldämmung, Wärmebrückendämmung, Putzträger und Verbundwerkstoff, Verlorene Schalung, Innendämmung, Steildachdämmung | glatt | 0,034, 0,036, 0,035, 0,038, 0,033 | 1,75, 4,4, 2,85, 4,7, 1,45, 5,25, 3,85, 0,6, 2,25, 1,2, 0,9, 3,3 | 200 kPa | 15000 | ≤ 5 % | ≤ 5 % | 0.08 mm/(mK) | 0.06 mm/(mK) | https://cdn.ais-online.de/m2/13/65413/images/63/42679963px1500x500.jpg https://cdn.ais-online.de/m2/13/65413/images/22/42679922px3600x2700.jpg https://cdn.ais-online.de/m2/13/65413/images/24/42679924px3600x2700.jpg https://cdn.ais-online.de/m2/13/65413/images/25/42679925px2516x1890.jpg https://cdn.ais-online.de/m2/13/65413/images/62/42679962px3600x2700.jpg https://cdn.ais-online.de/m2/13/65413/images/83/43617683px3600x2700.jpg https://cdn.ais-online.de/m2/13/65413/images/84/43617684px2145x1526.jpg
Styrodur 2800 C, 50 mm | 392850 | DAA, DAD, DEO, DI, WAP, WI, WZ | Platte | grün | geprägt | Hartschaum | 600,00 | 1.250,00 | 20,00 - 200,00 | dübeln, Klebemörtel, kleben | E | chemikalienbeständig gem. Herstellerangabe | dh - hohe Druckbelastbarkeit, dm - mittlere Druckbelastbarkeit | gerade | unkaschiert | 0,03 - 0,04 | 0,20 - 0,30 | 75,00 | 0,03 - 0,04 | 50,00 - 200,00 | Bodendämmung, Sockeldämmung, Wärmebrückendämmung, Putzträger und Verbundwerkstoff, Verlorene Schalung, Innendämmung, Steildachdämmung | glatt | 0,034, 0,036, 0,035, 0,038, 0,033 | 1,75, 4,4, 2,85, 4,7, 1,45, 5,25, 3,85, 0,6, 2,25, 1,2, 0,9, 3,3 | 200 kPa | 15000 | ≤ 5 % | ≤ 5 % | 0.08 mm/(mK) | 0.06 mm/(mK) | https://cdn.ais-online.de/m2/13/65413/images/63/42679963px1500x500.jpg https://cdn.ais-online.de/m2/13/65413/images/22/42679922px3600x2700.jpg https://cdn.ais-online.de/m2/13/65413/images/24/42679924px3600x2700.jpg https://cdn.ais-online.de/m2/13/65413/images/25/42679925px2516x1890.jpg https://cdn.ais-online.de/m2/13/65413/images/62/42679962px3600x2700.jpg https://cdn.ais-online.de/m2/13/65413/images/83/43617683px3600x2700.jpg https://cdn.ais-online.de/m2/13/65413/images/84/43617684px2145x1526.jpg
Styrodur 2800 C, 60 mm | 392860 | DAA, DAD, DEO, DI, WAP, WI, WZ | Platte | grün | geprägt | Hartschaum | 600,00 | 1.250,00 | 20,00 - 200,00 | dübeln, Klebemörtel, kleben | E | chemikalienbeständig gem. Herstellerangabe | dh - hohe Druckbelastbarkeit, dm - mittlere Druckbelastbarkeit | gerade | unkaschiert | 0,03 - 0,04 | 0,20 - 0,30 | 75,00 | 0,03 - 0,04 | 50,00 - 200,00 | Bodendämmung, Sockeldämmung, Wärmebrückendämmung, Putzträger und Verbundwerkstoff, Verlorene Schalung, Innendämmung, Steildachdämmung | glatt | 0,034, 0,036, 0,035, 0,038, 0,033 | 1,75, 4,4, 2,85, 4,7, 1,45, 5,25, 3,85, 0,6, 2,25, 1,2, 0,9, 3,3 | 200 kPa | 15000 | ≤ 5 % | ≤ 5 % | 0.08 mm/(mK) | 0.06 mm/(mK) | https://cdn.ais-online.de/m2/13/65413/images/63/42679963px1500x500.jpg https://cdn.ais-online.de/m2/13/65413/images/22/42679922px3600x2700.jpg https://cdn.ais-online.de/m2/13/65413/images/24/42679924px3600x2700.jpg https://cdn.ais-online.de/m2/13/65413/images/25/42679925px2516x1890.jpg https://cdn.ais-online.de/m2/13/65413/images/62/42679962px3600x2700.jpg https://cdn.ais-online.de/m2/13/65413/images/83/43617683px3600x2700.jpg https://cdn.ais-online.de/m2/13/65413/images/84/43617684px2145x1526.jpg
Styrodur 2800 C, 80 mm | 392880 | DAA, DAD, DEO, DI, WAP, WI, WZ | Platte | grün | geprägt | Hartschaum | 600,00 | 1.250,00 | 20,00 - 200,00 | dübeln, Klebemörtel, kleben | E | chemikalienbeständig gem. Herstellerangabe | dh - hohe Druckbelastbarkeit, dm - mittlere Druckbelastbarkeit | gerade | unkaschiert | 0,03 - 0,04 | 0,20 - 0,30 | 75,00 | 0,03 - 0,04 | 50,00 - 200,00 | Bodendämmung, Sockeldämmung, Wärmebrückendämmung, Putzträger und Verbundwerkstoff, Verlorene Schalung, Innendämmung, Steildachdämmung | glatt | 0,034, 0,036, 0,035, 0,038, 0,033 | 1,75, 4,4, 2,85, 4,7, 1,45, 5,25, 3,85, 0,6, 2,25, 1,2, 0,9, 3,3 | 200 kPa | 15000 | ≤ 5 % | ≤ 5 % | 0.08 mm/(mK) | 0.06 mm/(mK) | https://cdn.ais-online.de/m2/13/65413/images/63/42679963px1500x500.jpg https://cdn.ais-online.de/m2/13/65413/images/22/42679922px3600x2700.jpg https://cdn.ais-online.de/m2/13/65413/images/24/42679924px3600x2700.jpg https://cdn.ais-online.de/m2/13/65413/images/25/42679925px2516x1890.jpg https://cdn.ais-online.de/m2/13/65413/images/62/42679962px3600x2700.jpg https://cdn.ais-online.de/m2/13/65413/images/83/43617683px3600x2700.jpg https://cdn.ais-online.de/m2/13/65413/images/84/43617684px2145x1526.jpg
powered by Heinze