## BASF SE Styrodur®
BASF SE Styrodur®
Name | GTIN | HAN | Anwendungsgebiet Wärmedämmstoff | Ausführung | Farbton | Oberfläche | Werkstoff | Breite (mm) | Länge (mm) | Stärke (mm) | Befestigung | Brandverhalten | Chemische Beständigkeit | Druckbelastbarkeitsstufe | Kantenausführung | Kaschierung | Bemessungswert Wärmeleitfähigkeit (W/(m*K)) | Druckfestigkeit (N/mm²) | max. Temperaturbeständigkeit Peakbelastung (°C) | Nennwert der Wärmeleitfähigkeit (W/(m*K)) | Wasserdampfdiffusionswiderstandszahl | Anwendungsbereich | Kanten | Lambda-Wert lD | RD-Wert | Elastizitätsmodul E (kPa) | Dimensionsstabilität bei 70 °C, 90 % r. F. | Verformungsverhalten: Last 40 kPa, 70 °C | Linearer Wärmeausdehnungskoeffizient Längsrichtung | Linearer Wärmeausdehnungskoeffizient Querrichtung | Zulässige Druckspannung für Dauerbelastung 50 Jahre und Stauchung < 2 % | Bemessungswert der Druckspannung unter Gründungsplatten | Elastizitätsmodul E50 (kPa) | Wasseraufnahme bei langzeitigem Untertauchen WL(T) in Vol.-% | Wasseraufnahme im Diffusionsversuch (Vol.-%) | Wasseraufnahme nach Frost / Tau-Wechselbeanspruchung (Vol.-%) | Zulassungen / BAG | Bilder
Styrodur 4000 SQ |  |  | DAA, DEO, DUK, PB, PW | Platte | grün | glatt | Extrudiertes Polystyrol (XPS), Hartschaum | 615,00 | 1.265,00 | 160,00 - 240,00 | Klebemörtel, kleben | E | chemikalienbeständig gem. Herstellerangabe | ds - sehr hohe Druckbelastbarkeit | Falz | unkaschiert | 0,04 | 0,50 | 75,00 | 0,04 | 50,00 | Perimeterdämmung Boden, Wand, Gründungsplatte, Bodendämmung, Flachdachdämmung Umkehrdach, Frostschutz im Straßen- und Gleisbau, Kunsteisbahnen, für Anwendungen im Grundwasser zugelassen | umlaufender Stufenfalz | 0,035 | 6,85, 5,7, 4,55, 5,1 | 30000 | ≤ 5 % | ≤ 5 % | 0.08 mm/(mK) | 0.06 mm/(mK) | 180 kPa | 230 kPa | 9000 | 0.7 | 1 | 1 | Z-23.31-2083, Z-23.33-2084, ETA 20/0219 | https://cdn.ais-online.de/m2/13/65413/images/54/42679954px1500x500.jpg https://cdn.ais-online.de/m2/13/65413/images/20/42679920px2211x1850.jpg https://cdn.ais-online.de/m2/13/65413/images/21/42679921px2000x1389.jpg https://cdn.ais-online.de/m2/13/65413/images/23/42679923px1725x1242.jpg https://cdn.ais-online.de/m2/13/65413/images/24/42679924px3600x2700.jpg https://cdn.ais-online.de/m2/13/65413/images/25/42679925px2516x1890.jpg https://cdn.ais-online.de/m2/13/65413/images/15/47786115px1200x400.jpg
Styrodur 4000 SQ, 160 mm | 4014439012059 | 50511110 | DAA, DEO, DUK, PB, PW | Platte | grün | glatt | Extrudiertes Polystyrol (XPS), Hartschaum | 615,00 | 1.265,00 | 160,00 - 240,00 | Klebemörtel, kleben | E | chemikalienbeständig gem. Herstellerangabe | ds - sehr hohe Druckbelastbarkeit | Falz | unkaschiert | 0,04 | 0,50 | 75,00 | 0,04 | 50,00 | Perimeterdämmung Boden, Wand, Gründungsplatte, Bodendämmung, Flachdachdämmung Umkehrdach, Frostschutz im Straßen- und Gleisbau, Kunsteisbahnen, für Anwendungen im Grundwasser zugelassen | umlaufender Stufenfalz | 0,035 | 6,85, 5,7, 4,55, 5,1 | 30000 | ≤ 5 % | ≤ 5 % | 0.08 mm/(mK) | 0.06 mm/(mK) | 180 kPa | 230 kPa | 9000 | 0.7 | 1 | 1 | Z-23.31-2083, Z-23.33-2084, ETA 20/0219 | https://cdn.ais-online.de/m2/13/65413/images/54/42679954px1500x500.jpg https://cdn.ais-online.de/m2/13/65413/images/20/42679920px2211x1850.jpg https://cdn.ais-online.de/m2/13/65413/images/21/42679921px2000x1389.jpg https://cdn.ais-online.de/m2/13/65413/images/23/42679923px1725x1242.jpg https://cdn.ais-online.de/m2/13/65413/images/24/42679924px3600x2700.jpg https://cdn.ais-online.de/m2/13/65413/images/25/42679925px2516x1890.jpg https://cdn.ais-online.de/m2/13/65413/images/15/47786115px1200x400.jpg
Styrodur 4000 SQ, 180 mm | 4014439012066 |  | DAA, DEO, DUK, PB, PW | Platte | grün | glatt | Extrudiertes Polystyrol (XPS), Hartschaum | 615,00 | 1.265,00 | 160,00 - 240,00 | Klebemörtel, kleben | E | chemikalienbeständig gem. Herstellerangabe | ds - sehr hohe Druckbelastbarkeit | Falz | unkaschiert | 0,04 | 0,50 | 75,00 | 0,04 | 50,00 | Perimeterdämmung Boden, Wand, Gründungsplatte, Bodendämmung, Flachdachdämmung Umkehrdach, Frostschutz im Straßen- und Gleisbau, Kunsteisbahnen, für Anwendungen im Grundwasser zugelassen | umlaufender Stufenfalz | 0,035 | 6,85, 5,7, 4,55, 5,1 | 30000 | ≤ 5 % | ≤ 5 % | 0.08 mm/(mK) | 0.06 mm/(mK) | 180 kPa | 230 kPa | 9000 | 0.7 | 1 | 1 | Z-23.31-2083, Z-23.33-2084, ETA 20/0219 | https://cdn.ais-online.de/m2/13/65413/images/54/42679954px1500x500.jpg https://cdn.ais-online.de/m2/13/65413/images/20/42679920px2211x1850.jpg https://cdn.ais-online.de/m2/13/65413/images/21/42679921px2000x1389.jpg https://cdn.ais-online.de/m2/13/65413/images/23/42679923px1725x1242.jpg https://cdn.ais-online.de/m2/13/65413/images/24/42679924px3600x2700.jpg https://cdn.ais-online.de/m2/13/65413/images/25/42679925px2516x1890.jpg https://cdn.ais-online.de/m2/13/65413/images/15/47786115px1200x400.jpg
Styrodur 4000 SQ, 200 mm | 4014439009226 | 50511141 | DAA, DEO, DUK, PB, PW | Platte | grün | glatt | Extrudiertes Polystyrol (XPS), Hartschaum | 615,00 | 1.265,00 | 160,00 - 240,00 | Klebemörtel, kleben | E | chemikalienbeständig gem. Herstellerangabe | ds - sehr hohe Druckbelastbarkeit | Falz | unkaschiert | 0,04 | 0,50 | 75,00 | 0,04 | 50,00 | Perimeterdämmung Boden, Wand, Gründungsplatte, Bodendämmung, Flachdachdämmung Umkehrdach, Frostschutz im Straßen- und Gleisbau, Kunsteisbahnen, für Anwendungen im Grundwasser zugelassen | umlaufender Stufenfalz | 0,035 | 6,85, 5,7, 4,55, 5,1 | 30000 | ≤ 5 % | ≤ 5 % | 0.08 mm/(mK) | 0.06 mm/(mK) | 180 kPa | 230 kPa | 9000 | 0.7 | 1 | 1 | Z-23.31-2083, Z-23.33-2084, ETA 20/0219 | https://cdn.ais-online.de/m2/13/65413/images/54/42679954px1500x500.jpg https://cdn.ais-online.de/m2/13/65413/images/20/42679920px2211x1850.jpg https://cdn.ais-online.de/m2/13/65413/images/21/42679921px2000x1389.jpg https://cdn.ais-online.de/m2/13/65413/images/23/42679923px1725x1242.jpg https://cdn.ais-online.de/m2/13/65413/images/24/42679924px3600x2700.jpg https://cdn.ais-online.de/m2/13/65413/images/25/42679925px2516x1890.jpg https://cdn.ais-online.de/m2/13/65413/images/15/47786115px1200x400.jpg
Styrodur 4000 SQ, 240 mm | 4014439012073 | 50511149 | DAA, DEO, DUK, PB, PW | Platte | grün | glatt | Extrudiertes Polystyrol (XPS), Hartschaum | 615,00 | 1.265,00 | 160,00 - 240,00 | Klebemörtel, kleben | E | chemikalienbeständig gem. Herstellerangabe | ds - sehr hohe Druckbelastbarkeit | Falz | unkaschiert | 0,04 | 0,50 | 75,00 | 0,04 | 50,00 | Perimeterdämmung Boden, Wand, Gründungsplatte, Bodendämmung, Flachdachdämmung Umkehrdach, Frostschutz im Straßen- und Gleisbau, Kunsteisbahnen, für Anwendungen im Grundwasser zugelassen | umlaufender Stufenfalz | 0,035 | 6,85, 5,7, 4,55, 5,1 | 30000 | ≤ 5 % | ≤ 5 % | 0.08 mm/(mK) | 0.06 mm/(mK) | 180 kPa | 230 kPa | 9000 | 0.7 | 1 | 1 | Z-23.31-2083, Z-23.33-2084, ETA 20/0219 | https://cdn.ais-online.de/m2/13/65413/images/54/42679954px1500x500.jpg https://cdn.ais-online.de/m2/13/65413/images/20/42679920px2211x1850.jpg https://cdn.ais-online.de/m2/13/65413/images/21/42679921px2000x1389.jpg https://cdn.ais-online.de/m2/13/65413/images/23/42679923px1725x1242.jpg https://cdn.ais-online.de/m2/13/65413/images/24/42679924px3600x2700.jpg https://cdn.ais-online.de/m2/13/65413/images/25/42679925px2516x1890.jpg https://cdn.ais-online.de/m2/13/65413/images/15/47786115px1200x400.jpg
powered by Heinze