## BASF SE Styrodur®
BASF SE Styrodur®
Name | Anwendungsgebiet Wärmedämmstoff | Ausführung | Farbton | Oberfläche | Werkstoff | Breite (mm) | Länge (mm) | Stärke (mm) | Befestigung | Brandverhalten | Chemische Beständigkeit | Druckbelastbarkeitsstufe | Kantenausführung | Kaschierung | Bemessungswert Wärmeleitfähigkeit (W/(m*K)) | Druckfestigkeit (N/mm²) | max. Temperaturbeständigkeit Peakbelastung (°C) | Nennwert der Wärmeleitfähigkeit (W/(m*K)) | Wasserdampfdiffusionswiderstandszahl | Anwendungsbereich | Kanten | Lambda-Wert lD | RD-Wert | Dimensionsstabilität bei 70 °C, 90 % r. F. | Verformungsverhalten: Last 40 kPa, 70 °C | Linearer Wärmeausdehnungskoeffizient Längsrichtung | Linearer Wärmeausdehnungskoeffizient Querrichtung | Wasseraufnahme bei langzeitigem Untertauchen WL(T) in Vol.-% | Wasseraufnahme im Diffusionsversuch (Vol.-%) | Wasseraufnahme nach Frost / Tau-Wechselbeanspruchung (Vol.-%) | Zulassungen / BAG | Bilder
Styrodur Hybrid S | PW, WAP | Platte | grün | gerillt, glatt | Extrudiertes Polystyrol (XPS), Hartschaum | 615,00 | 1.265,00 | 100,00 - 140,00 | dübeln, Klebemörtel, kleben | E | chemikalienbeständig gem. Herstellerangabe | dh - hohe Druckbelastbarkeit | Falz | unkaschiert | 0,03 | 0,30 | 75,00 | 0,03 | 50,00 - 100,00 | Perimeterdämmung Wand, Verlorene Schalung, für Anwendungen im Grundwasser zugelassen | umlaufender Stufenfalz | 0,033 | 3,4, 4, 2,8 | ≤ 5 % | ≤ 5 % | 0.08 mm/(mK) | 0.06 mm/(mK) | 0.7 | 1 | 1 | Z-23.33-2098, ETA 17/0913 | https://cdn.ais-online.de/m2/13/65413/images/09/47786109px1052x350.webp https://cdn.ais-online.de/m2/13/65413/images/20/42679920px2211x1850.jpg https://cdn.ais-online.de/m2/13/65413/images/25/42679925px2516x1890.jpg https://cdn.ais-online.de/m2/13/65413/images/62/42679962px3600x2700.jpg
Styrodur Hybrid S, 100 mm | PW, WAP | Platte | grün | gerillt, glatt | Extrudiertes Polystyrol (XPS), Hartschaum | 615,00 | 1.265,00 | 100,00 - 140,00 | dübeln, Klebemörtel, kleben | E | chemikalienbeständig gem. Herstellerangabe | dh - hohe Druckbelastbarkeit | Falz | unkaschiert | 0,03 | 0,30 | 75,00 | 0,03 | 50,00 - 100,00 | Perimeterdämmung Wand, Verlorene Schalung, für Anwendungen im Grundwasser zugelassen | umlaufender Stufenfalz | 0,033 | 3,4, 4, 2,8 | ≤ 5 % | ≤ 5 % | 0.08 mm/(mK) | 0.06 mm/(mK) | 0.7 | 1 | 1 | Z-23.33-2098, ETA 17/0913 | https://cdn.ais-online.de/m2/13/65413/images/09/47786109px1052x350.webp https://cdn.ais-online.de/m2/13/65413/images/20/42679920px2211x1850.jpg https://cdn.ais-online.de/m2/13/65413/images/25/42679925px2516x1890.jpg https://cdn.ais-online.de/m2/13/65413/images/62/42679962px3600x2700.jpg
Styrodur Hybrid S, 120 mm | PW, WAP | Platte | grün | gerillt, glatt | Extrudiertes Polystyrol (XPS), Hartschaum | 615,00 | 1.265,00 | 100,00 - 140,00 | dübeln, Klebemörtel, kleben | E | chemikalienbeständig gem. Herstellerangabe | dh - hohe Druckbelastbarkeit | Falz | unkaschiert | 0,03 | 0,30 | 75,00 | 0,03 | 50,00 - 100,00 | Perimeterdämmung Wand, Verlorene Schalung, für Anwendungen im Grundwasser zugelassen | umlaufender Stufenfalz | 0,033 | 3,4, 4, 2,8 | ≤ 5 % | ≤ 5 % | 0.08 mm/(mK) | 0.06 mm/(mK) | 0.7 | 1 | 1 | Z-23.33-2098, ETA 17/0913 | https://cdn.ais-online.de/m2/13/65413/images/09/47786109px1052x350.webp https://cdn.ais-online.de/m2/13/65413/images/20/42679920px2211x1850.jpg https://cdn.ais-online.de/m2/13/65413/images/25/42679925px2516x1890.jpg https://cdn.ais-online.de/m2/13/65413/images/62/42679962px3600x2700.jpg
Styrodur Hybrid S, 140 mm | PW, WAP | Platte | grün | gerillt, glatt | Extrudiertes Polystyrol (XPS), Hartschaum | 615,00 | 1.265,00 | 100,00 - 140,00 | dübeln, Klebemörtel, kleben | E | chemikalienbeständig gem. Herstellerangabe | dh - hohe Druckbelastbarkeit | Falz | unkaschiert | 0,03 | 0,30 | 75,00 | 0,03 | 50,00 - 100,00 | Perimeterdämmung Wand, Verlorene Schalung, für Anwendungen im Grundwasser zugelassen | umlaufender Stufenfalz | 0,033 | 3,4, 4, 2,8 | ≤ 5 % | ≤ 5 % | 0.08 mm/(mK) | 0.06 mm/(mK) | 0.7 | 1 | 1 | Z-23.33-2098, ETA 17/0913 | https://cdn.ais-online.de/m2/13/65413/images/09/47786109px1052x350.webp https://cdn.ais-online.de/m2/13/65413/images/20/42679920px2211x1850.jpg https://cdn.ais-online.de/m2/13/65413/images/25/42679925px2516x1890.jpg https://cdn.ais-online.de/m2/13/65413/images/62/42679962px3600x2700.jpg
powered by Heinze