## Baumit
Baumit
Name | GTIN | HAN | Anwendung Mörtel | Bindemittelbasis | Farbton | Klassifizierung nach DIN / EN | Spezifikation Mörtel | Verlegewerkstoff (Fliesen, Platten) | Begehbar nach (h) | Fugenbreite (mm) | Verarbeitungszeit (min) | Bilder
Baumacol XL Fuge (25-kg-Sack) mittelgrau | 4005893191350 | 890032 | Fugmörtel, Fugenmörtel | Zement | grau | CG2 gem. DIN EN 13888 | Fugenmörtel | Betonwerkstein, Feinsteinzeug, Glas, Naturstein | 2,00 | 2,00 - 20,00 | 20,00 | https://cdn.ais-online.de/m2/83/61383/images/47/48272547px667x600.webp
powered by Heinze